## Sammenligning
SAMMENLIGNING — Grafer for hovedtekst
A. Elastisitetsmodul på tvers av materialer
20 °C
Uke | PLA Tørr | PLA Våt | PETG Tørr | PETG Våt | ASA Tørr | ASA Våt
0 | 1460 | 1460 | 862 | 862 | 1030 | 1030
3 | 669 | 1130 | 645 | 771 | 852 | 846
6 | 1100 | 1150 | 820 | 895 | 935 | 844
9 | 1350 | 1130 | 863 | 827 | 1020 | 931
12 | 1060 | 1010 | 511 | 485 | 1060 | 504
40 °C
Uke | PLA Tørr | PLA Våt | PETG Tørr | PETG Våt | ASA Tørr | ASA Våt
0 | 1460 | 1460 | 862 | 862 | 1030 | 1030
3 | 830 | 710 | 565 | 776 | 849 | 863
6 | 1070 | 1100 | 790 | 825 | 895 | 912
9 | 1320 | 1280 | 913 | 804 | 929 | 923
12 | 720 | 862 | 559 | 526 | 760 | 618
60 °C
Uke | PLA Tørr | PLA Våt | PETG Tørr | PETG Våt | ASA Tørr | ASA Våt
0 | 1460 | 1460 | 862 | 862 | 1030 | 1030
3 | 815 | 1310 | 665 | 515 | 955 | 882
6 | n/a | n/a | 824 | 768 | 910 | 902
9 | n/a | n/a | 830 | 735 | 885 | 959
12 | n/a | n/a | 539 | 817 | 766 | 979
B. Prosentvis endring uke 0 → 12
Elastisitetsmodul — % endring
Kombinasjon | Tørr | Våt
PLA 20 °C | -27.4 | -30.8
PLA 40 °C | -50.7 | -41
PLA 60 °C
PETG 20 °C | -40.7 | -43.7
PETG 40 °C | -35.2 | -39
PETG 60 °C | -37.5 | -5.2
ASA 20 °C | 2.9 | -51.1
ASA 40 °C | -26.2 | -40
ASA 60 °C | -25.6 | -5
Strekkfasthet — % endring
Kombinasjon | Tørr | Våt
PLA 20 °C | -16.2 | -33.9
PLA 40 °C | -20.6 | -32.3
PLA 60 °C
PETG 20 °C | -11.2 | -13.3
PETG 40 °C | -5.8 | -2.6
PETG 60 °C | -5.6 | 12.3
ASA 20 °C | -6.8 | -38.4
ASA 40 °C | -18.5 | -32.6
ASA 60 °C | -13.8 | -6

## PLA
PLA 20*C |  | uke 0 består kun av strekktester rett ut fra printer i romtemp*
|  | Våte prøver - strekt rett etter opptak | [10 empty] | Tørr - Strekt etter en tørketid i romtemp etter 48t
Uke | Elastisitetsmodul [MPa] Våt | SD (våt) | SD/2 (våt) | Flytespenning (0,2%) [MPa] våt | SD | SD/2 | Strekkfasthet [Mpa] våt | SD | SD/2 | Tøyning (%) våt | SD | SD/2 | Elastisitetsmodul [MPa] Tørr | SD (tørr) | SD/2 (tørr) | Flytespenning (0,2%) [MPa] tørr | SD | SD/2 | Strekkfasthet [Mpa] tørr | SD | SD/2 | Tøyning (%) tørr | SD | SD/2 | Uke | Flytespenning som var regnet feil av strekkmaskinen (0,2%) [MPa] våt | SD våt | Flytespenning som var regnet feil av strekkmaskinen (0,2%) [MPa] tørr | SD tørr
0 | 1460 | 188 | 94 | 15 | 1.98 | 0.99 | 49.5 | 2.15 | 1.075 | 12.3 | 3.62 | 1.81 | 1460 | 188 | 94 | 15 | 1.98 | 0.99 | 49.5 | 2.15 | 1.075 | 12.3 | 3.62 | 1.81 | 0
3 | 1130 | 281 | 140.5 | 16.4 | 1.58 | 0.79 | 46.9 | 1.55 | 0.775 | 24.1 | 5.31 | 2.655 | 669 | 161 | 80.5 | 17.2 | 2.24 | 1.12 | 50.9 | 2.66 | 1.33 | 15 | 8.05 | 4.025 | 3
6 | 1150 | 352 | 176 | 11.6 | 1.46 | 0.73 | 42.6 | 1.42 | 0.71 | 37.2 | 20.5 | 10.25 | 1100 | 394 | 197 | 14.5 | 5.48 | 2.74 | 49.1 | 6.41 | 3.205 | 14.9 | 4.79 | 2.395 | 6
9 | 1130 | 302 | 151 | 17.5 | 2.18 | 1.09 | 49.7 | 0.7 | 0.35 | 28.4 | 10.6 | 5.3 | 1350 | 58.7 | 29.35 | 17.6 | 1.32 | 0.66 | 49.3 | 1.79 | 0.895 | 33.1 | 7.84 | 3.92 | 9
12 | 1010 | 342 | 171 | 5.3 | 1.02 | 0.51 | 32.7 | 2.19 | 1.095 | 30.5 | 14.5 | 7.25 | 1060 | 319 | 159.5 | 12.1 | 6.3 | 3.15 | 41.5 | 4.95 | 2.475 | 18 | 5.42 | 2.71 | 12 | 30.3 | 5.31 | 27.6 | 15.2
PLA 40*C
|  | Våte prøver - strekt rett etter opptak | [10 empty] | Tørr - Strekt etter en tørketid i romtemp etter 48t
Uke | Elastisitetsmodul [MPa] Våt | SD (våt) | SD/2 (våt) | Flytespenning (0,2%) [MPa] våt | SD | SD/2 | Strekkfasthet [Mpa] våt | SD | SD/2 | Tøyning (%) våt | SD | SD/2 | Elastisitetsmodul [MPa] Tørr | SD (tørr) | SD/2 (tørr) | Flytespenning (0,2%) [MPa] tørr | SD | SD/2 | Strekkfasthet [Mpa] tørr | SD | SD/2 | Tøyning (%) tørr | SD | SD/2 | Uke | Flytespenning som var regnet feil av strekkmaskinen (0,2%) [MPa] våt | SD våt | Flytespenning som var regnet feil av strekkmaskinen (0,2%) [MPa] tørr | SD tørr
0 | 1460 | 188 | 94 | 15 | 1.98 | 0.99 | 49.5 | 2.15 | 1.075 | 12.3 | 3.62 | 1.81 | 1460 | 188 | 94 | 15 | 1.98 | 0.99 | 49.5 | 2.15 | 1.075 | 12.3 | 3.62 | 1.81 | 0
3 | 710 | 280 | 140 | 16.6 | 1.72 | 0.86 | 46.2 | 1.96 | 0.98 | 42.1 | 15.9 | 7.95 | 830 | 250 | 125 | 16 | 1.17 | 0.585 | 49.8 | 0.531 | 0.2655 | 30.4 | 12.9 | 6.45 | 3
6 | 1100 | 272 | 136 | 17.7 | 12 | 6 | 42 | 1.7 | 0.85 | 34.4 | 8.76 | 4.38 | 1070 | 353 | 176.5 | 13 | 8.2 | 4.1 | 47 | 4.71 | 2.355 | 26 | 4.17 | 2.085 | 6 |  |  | 26.3 | 13.9
9 | 1280 | 74.8 | 37.4 | 19.3 | 2.74 | 1.37 | 52.6 | 1.65 | 0.825 | 24.1 | 14 | 7 | 1320 | 94.6 | 47.3 | 15.5 | 2.05 | 1.025 | 46.4 | 2.82 | 1.41 | 35.8 | 18.8 | 9.4 | 9
12 | 862 | 163 | 81.5 | 6 | 0.854 | 0.427 | 33.5 | 2.19 | 1.095 | 17.7 | 10.4 | 5.2 | 720 | 171 | 85.5 | 4.5 | 1.24 | 0.62 | 39.3 | 2.06 | 1.03 | 18.5 | 9.03 | 4.515 | 12 | 31 | 6.16 | 32.7 | 12.4
PLA 60*C
|  | Våte prøver - strekt rett etter opptak | [10 empty] | Tørr - Strekt etter en tørketid i romtemp etter 48t
Uke | Elastisitetsmodul [MPa] Våt | SD (våt) | SD/2 (våt) | Flytespenning (0,2%) [MPa] våt | SD | SD/2 | Strekkfasthet [Mpa] våt | SD | SD/2 | Tøyning (%) våt | SD | SD/2 | Elastisitetsmodul [MPa] Tørr | SD (tørr) | SD/2 (tørr) | Flytespenning (0,2%) [MPa] tørr | SD | SD/2 | Strekkfasthet [Mpa] tørr | SD | SD/2 | Tøyning (%) tørr | SD | SD/2 | Uke | Flytespenning som var regnet feil av strekkmaskinen (0,2%) [MPa] våt | SD våt | Flytespenning som var regnet feil av strekkmaskinen (0,2%) [MPa] tørr | SD tørr
0 | 1460 | 188 | 94 | 15 | 1.98 | 0.99 | 49.5 | 2.15 | 1.075 | 12.3 | 3.62 | 1.81 | 1460 | 188 | 94 | 15 | 1.98 | 0.99 | 49.5 | 2.15 | 1.075 | 12.3 | 3.62 | 1.81 | 0
3 | 1310 | 141 | 70.5 | 15.8 | 4.57 | 2.285 | 47 | 3.31 | 1.655 | 9.1 | 0.99 | 0.495 | 815 | 542 | 271 | 12.9 | 2.55 | 1.275 | 39.6 | 4.74 | 2.37 | 7.43 | 1.95 | 0.975 | 3
6 | n/a | n/a | n/a | n/a | n/a | n/a | n/a | n/a | n/a | n/a | n/a | n/a | n/a | n/a | n/a | n/a | n/a | n/a | n/a | n/a | n/a | n/a | n/a | n/a | 6
9 | n/a | n/a | n/a | n/a | n/a | n/a | n/a | n/a | n/a | n/a | n/a | n/a | n/a | n/a | n/a | n/a | n/a | n/a | n/a | n/a | n/a | n/a | n/a | n/a | 9
12 | n/a | n/a | n/a | n/a | n/a | n/a | n/a | n/a | n/a | n/a | n/a | n/a | n/a | n/a | n/a | n/a | n/a | n/a | n/a | n/a | n/a | n/a | n/a | n/a | 12

## PETG
PETG 20*C
|  | Våte prøver - strekt rett etter opptak | [10 empty] | Tørr - Strekt etter en tørketid i romtemp etter 48t
Uke | Elastisitetsmodul [MPa] Våt | SD (våt) | SD/2 (våt) | Flytespenning (0,2%) [MPa] våt | SD | SD/2 | Strekkfasthet [Mpa] våt | SD | SD/2 | Tøyning (%) våt | SD | SD/2 | Elastisitetsmodul [MPa] Tørr | SD (tørr) | SD/2 (tørr) | Flytespenning (0,2%) [MPa] tørr | SD | SD/2 | Strekkfasthet [Mpa] tørr | SD | SD/2 | Tøyning (%) tørr | SD | SD/2 | Uke | Flytespenning som var regnet feil av strekkmaskinen (0,2%) [MPa] våt | SD våt | Flytespenning som var regnet feil av strekkmaskinen (0,2%) [MPa] tørr | SD tørr
0 | 862 | 14.9 | 7.45 | 16.3 | 1.03 | 0.515 | 43 | 0.635 | 0.3175 | 11.2 | 0.172 | 0.086 | 862 | 14.9 | 7.45 | 16.3 | 1.03 | 0.515 | 43 | 0.635 | 0.3175 | 11.2 | 0.172 | 0.086 | 0
3 | 771 | 11.5 | 5.75 | 16.5 | 2.03 | 1.015 | 46.1 | 1.64 | 0.82 | 16.8 | 10.8 | 5.4 | 645 | 126 | 63 | 14.4 | 3.08 | 1.54 | 48 | 1.09 | 0.545 | 13.3 | 0.59 | 0.295 | 3
6 | 895 | 123 | 61.5 | 13.7 | 3.47 | 1.735 | 44.2 | 4.05 | 2.025 | 43.1 | 47.1 | 23.55 | 820 | 7.92 | 3.96 | 15.3 | 2.07 | 1.035 | 46.6 | 2.3 | 1.15 | 11.9 | 0.843 | 0.4215 | 6
9 | 827 | 24.7 | 12.35 | 16.6 | 0.543 | 0.2715 | 47.5 | 2.57 | 1.285 | 12.7 | 0.893 | 0.4465 | 863 | 21.7 | 10.85 | 16.7 | 0.527 | 0.2635 | 47.5 | 1.6 | 0.8 | 12.4 | 0.638 | 0.319 | 9
12 | 485 | 35.5 | 17.75 | 6.12 | 0.294 | 0.147 | 37.3 | 0.559 | 0.2795 | 21.9 | 29 | 14.5 | 511 | 33.5 | 16.75 | 6.95 | 0.68 | 0.34 | 38.2 | 1.42 | 0.71 | 8.69 | 1.01 | 0.505 | 12 | 37.9 | 1.09 | 36.7 | 0.294
PETG 40*C
|  | Våte prøver - strekt rett etter opptak | [10 empty] | Tørr - Strekt etter en tørketid i romtemp etter 48t
Uke | Elastisitetsmodul [MPa] Våt | SD (våt) | SD/2 (våt) | Flytespenning (0,2%) [MPa] våt | SD | SD/2 | Strekkfasthet [Mpa] våt | SD | SD/2 | Tøyning (%) våt | SD | SD/2 | Elastisitetsmodul [MPa] Tørr | SD (tørr) | SD/2 (tørr) | Flytespenning (0,2%) [MPa] tørr | SD | SD/2 | Strekkfasthet [Mpa] tørr | SD | SD/2 | Tøyning (%) tørr | SD | SD/2 | Uke | Flytespenning som var regnet feil av strekkmaskinen (0,2%) [MPa] våt | SD våt | Flytespenning som var regnet feil av strekkmaskinen (0,2%) [MPa] tørr | SD tørr
0 | 862 | 14.9 | 7.45 | 16.3 | 1.03 | 0.515 | 43 | 0.635 | 0.3175 | 11.2 | 0.172 | 0.086 | 862 | 14.9 | 7.45 | 16.3 | 1.03 | 0.515 | 43 | 0.635 | 0.3175 | 11.2 | 0.172 | 0.086 | 0
3 | 776 | 28.5 | 14.25 | 16 | 1.75 | 0.875 | 52.4 | 1.19 | 0.595 | 12.5 | 0.656 | 0.328 | 565 | 150 | 75 | 18 | 2.2 | 1.1 | 53.7 | 1.41 | 0.705 | 13.3 | 0.535 | 0.2675 | 3
6 | 825 | 18.9 | 9.45 | 17.3 | 0.626 | 0.313 | 51.1 | 1 | 0.5 | 11.3 | 0.294 | 0.147 | 790 | 53.7 | 26.85 | 17.4 | 2.61 | 1.305 | 56.2 | 1.65 | 0.825 | 13.1 | 0.463 | 0.2315 | 6
9 | 804 | 32.1 | 16.05 | 18.1 | 1.69 | 0.845 | 54.2 | 1.17 | 0.585 | 13.3 | 0.29 | 0.145 | 913 | 146 | 73 | 15.9 | 2.27 | 1.135 | 53.1 | 1.5 | 0.75 | 12.3 | 0.597 | 0.2985 | 9
12 | 526 | 18 | 9 | 7.34 | 1.19 | 0.595 | 41.9 | 2.03 | 1.015 | 8.96 | 0.648 | 0.324 | 559 | 79.9 | 39.95 | 5.98 | 1.98 | 0.99 | 40.5 | 2.42 | 1.21 | 8.22 | 0.481 | 0.2405 | 12 | 38.2 | 5.01 | 41.5 | 2.05
PETG 60*C
|  | Våte prøver - strekt rett etter opptak | [10 empty] | Tørr - Strekt etter en tørketid i romtemp etter 48t
Uke | Elastisitetsmodul [MPa] Våt | SD (våt) | SD/2 (våt) | Flytespenning (0,2%) [MPa] våt | SD | SD/2 | Strekkfasthet [Mpa] våt | SD | SD/2 | Tøyning (%) våt | SD | SD/2 | Elastisitetsmodul [MPa] Tørr | SD (tørr) | SD/2 (tørr) | Flytespenning (0,2%) [MPa] tørr | SD | SD/2 | Strekkfasthet [Mpa] tørr | SD | SD/2 | Tøyning (%) tørr | SD | SD/2 | Uke | Flytespenning som var regnet feil av strekkmaskinen (0,2%) [MPa] våt | SD våt | Flytespenning som var regnet feil av strekkmaskinen (0,2%) [MPa] tørr | SD tørr
0 | 862 | 14.9 | 7.45 | 16.3 | 1.03 | 0.515 | 43 | 0.635 | 0.3175 | 11.2 | 0.172 | 0.086 | 862 | 14.9 | 7.45 | 16.3 | 1.03 | 0.515 | 43 | 0.635 | 0.3175 | 11.2 | 0.172 | 0.086 | 0
3 | 515 | 176 | 88 | 15.2 | 3.94 | 1.97 | 45.6 | 0.825 | 0.4125 | 68.1 | 96.2 | 48.1 | 665 | 185 | 92.5 | 14.5 | 2.22 | 1.11 | 48.5 | 1.76 | 0.88 | 25.7 | 16.4 | 8.2 | 3
6 | 768 | 17.1 | 8.55 | 14.6 | 0.583 | 0.2915 | 43.4 | 0.774 | 0.387 | 34.6 | 49.5 | 24.75 | 824 | 20.2 | 10.1 | 18.1 | 2.43 | 1.215 | 49.8 | 2.63 | 1.315 | 13 | 0.906 | 0.453 | 6
9 | 735 | 204 | 102 | 17.4 | 2.5 | 1.25 | 49.1 | 1.46 | 0.73 | 19.3 | 11 | 5.5 | 830 | 22.8 | 11.4 | 16.6 | 0.692 | 0.346 | 46.9 | 1.52 | 0.76 | 16.3 | 9.66 | 4.83 | 9
12 | 817 | 31.7 | 15.85 | 16.2 | 1.4 | 0.7 | 48.3 | 1.54 | 0.77 | 17.9 | 13.2 | 6.6 | 539 | 160 | 80 | 9.24 | 3.24 | 1.62 | 40.6 | 3.37 | 1.685 | 10.1 | 1.02 | 0.51 | 12 |  |  | 33.6 | 12.3

## ASA
ASA 20*C
|  | Våte prøver - strekt rett etter opptak | [10 empty] | Tørr - Strekt etter en tørketid i romtemp etter 48t
Uke | Elastisitetsmodul [MPa] Våt | SD (våt) | SD/2 (våt) | Flytespenning (0,2%) [MPa] våt | SD | SD/2 | Strekkfasthet [Mpa] våt | SD | SD/2 | Tøyning (%) våt | SD | SD/2 | Elastisitetsmodul [MPa] Tørr | SD (tørr) | SD/2 (tørr) | Flytespenning (0,2%) [MPa] tørr | SD | SD/2 | Strekkfasthet [Mpa] tørr | SD | SD/2 | Tøyning (%) tørr | SD | SD/2 | Uke | Flytespenning som var regnet feil av strekkmaskinen (0,2%) [MPa] våt | SD våt | Flytespenning som var regnet feil av strekkmaskinen (0,2%) [MPa] tørr | SD tørr
0 | 1030 | 76.6 | 38.3 | 13.7 | 1.17 | 0.585 | 39.3 | 1.01 | 0.505 | 11.6 | 0.553 | 0.2765 | 1030 | 76.6 | 38.3 | 13.7 | 1.17 | 0.585 | 38.3 | 1.01 | 0.505 | 11.6 | 0.553 | 0.2765 | 0
3 | 846 | 34.4 | 17.2 | 15.9 | 1.56 | 0.78 | 38.2 | 1.95 | 0.975 | 10.2 | 0.418 | 0.209 | 852 | 15.3 | 7.65 | 15.2 | 1.71 | 0.855 | 39.7 | 4.41 | 2.205 | 11.1 | 1.57 | 0.785 | 3
6 | 844 | 36.8 | 18.4 | 13.8 | 2.22 | 1.11 | 32 | 5.05 | 2.525 | 8.21 | 1.44 | 0.72 | 935 | 56 | 28 | 14.6 | 1.84 | 0.92 | 33.2 | 6.19 | 3.095 | 8.33 | 1.87 | 0.935 | 6
9 | 931 | 55.9 | 27.95 | 14.2 | 0.786 | 0.393 | 33.6 | 5.43 | 2.715 | 9.08 | 2.52 | 1.26 | 1020 | 133 | 66.5 | 11 | 1.54 | 0.77 | 34.4 | 0.642 | 0.321 | 8.98 | 0.57 | 0.285 | 9
12 | 504 | 169 | 84.5 | 6.1 | 0.845 | 0.4225 | 24.2 | 4.65 | 2.325 | 6.49 | 1.25 | 0.625 | 1060 | 52.6 | 26.3 | 16.2 | 1.98 | 0.99 | 35.7 | 5.21 | 2.605 | 8.18 | 1.45 | 0.725 | 12 | 17.2 | 10.5
ASA 40*C
|  | Våte prøver - strekt rett etter opptak | [10 empty] | Tørr - Strekt etter en tørketid i romtemp etter 48t
Uke | Elastisitetsmodul [MPa] Våt | SD (våt) | SD/2 (våt) | Flytespenning (0,2%) [MPa] våt | SD | SD/2 | Strekkfasthet [Mpa] våt | SD | SD/2 | Tøyning (%) våt | SD | SD/2 | Elastisitetsmodul [MPa] Tørr | SD (tørr) | SD/2 (tørr) | Flytespenning (0,2%) [MPa] tørr | SD | SD/2 | Strekkfasthet [Mpa] tørr | SD | SD/2 | Tøyning (%) tørr | SD | SD/2 | Uke | Flytespenning som var regnet feil av strekkmaskinen (0,2%) [MPa] våt | SD våt | Flytespenning som var regnet feil av strekkmaskinen (0,2%) [MPa] tørr | SD tørr
0 | 1030 | 76.6 | 38.3 | 13.7 | 1.17 | 0.585 | 38.3 | 1.01 | 0.505 | 11.6 | 0.553 | 0.2765 | 1030 | 76.6 | 38.3 | 13.7 | 1.17 | 0.585 | 38.3 | 1.01 | 0.505 | 11.6 | 0.553 | 0.2765 | 0
3 | 863 | 81.3 | 40.65 | 14.4 | 2.69 | 1.345 | 38.2 | 4.1 | 2.05 | 10.1 | 1.27 | 0.635 | 849 | 49.4 | 24.7 | 16.6 | 1.97 | 0.985 | 36.7 | 5.15 | 2.575 | 9.61 | 1.52 | 0.76 | 3
6 | 912 | 32.9 | 16.45 | 15 | 1.85 | 0.925 | 35.5 | 4.86 | 2.43 | 8.48 | 1.56 | 0.78 | 895 | 19.5 | 9.75 | 14 | 0.458 | 0.229 | 37.1 | 1.13 | 0.565 | 10.1 | 1.1 | 0.55 | 6
9 | 923 | 66.7 | 33.35 | 14.2 | 0.614 | 0.307 | 36.5 | 2.78 | 1.39 | 10 | 1.53 | 0.765 | 929 | 112 | 56 | 12.4 | 2.24 | 1.12 | 32.5 | 4.6 | 2.3 | 8.71 | 1.94 | 0.97 | 9
12 | 618 | 196 | 98 | 19.1 | 10.4 | 5.2 | 25.8 | 6.9 | 3.45 | 6.46 | 1.37 | 0.685 | 760 | 321 | 160.5 | 8.9 | 5.12 | 2.56 | 31.2 | 1.77 | 0.885 | 8.76 | 1.4 | 0.7 | 12 |  |  | 13.5 | 9.86
ASA 60*C
|  | Våt - strekt rett etter opptak | [10 empty] | Tørr - Strekt etter en tørketid i romtemp etter 48t
Uke | Elastisitetsmodul [MPa] Våt | SD (våt) | SD/2 (våt) | Flytespenning (0,2%) [MPa] våt | SD | SD/2 | Strekkfasthet [Mpa] våt | SD | SD/2 | Tøyning (%) våt | SD | SD/2 | Elastisitetsmodul [MPa] Tørr | SD (tørr) | SD/2 (tørr) | Flytespenning (0,2%) [MPa] tørr | SD | SD/2 | Strekkfasthet [Mpa] tørr | SD | SD/2 | Tøyning (%) tørr | SD | SD/2 | Uke | Flytespenning som var regnet feil av strekkmaskinen (0,2%) [MPa] våt | SD våt | Flytespenning som var regnet feil av strekkmaskinen (0,2%) [MPa] tørr | SD tørr
0 | 1030 | 76.6 | 38.3 | 13.7 | 1.17 | 0.585 | 38.3 | 1.01 | 0.505 | 11.6 | 0.553 | 0.2765 | 1030 | 76.6 | 38.3 | 13.7 | 1.17 | 0.585 | 38.3 | 1.01 | 0.505 | 11.6 | 0.553 | 0.2765 | 0
3 | 882 | 24.6 | 12.3 | 17.4 | 3.75 | 1.875 | 39 | 6.66 | 3.33 | 9.57 | 1.14 | 0.57 | 955 | 140 | 70 | 15.1 | 3.22 | 1.61 | 41.1 | 1.73 | 0.865 | 10.3 | 0.721 | 0.3605 | 3
6 | 902 | 21 | 10.5 | 16.6 | 1.86 | 0.93 | 37.7 | 5.37 | 2.685 | 8.66 | 1.42 | 0.71 | 910 | 27.8 | 13.9 | 14.8 | 1.77 | 0.885 | 35.8 | 4.28 | 2.14 | 8.93 | 1.37 | 0.685 | 6
9 | 959 | 49.3 | 24.65 | 14.3 | 0.883 | 0.4415 | 39.2 | 0.977 | 0.4885 | 10.2 | 0.615 | 0.3075 | 885 | 22.5 | 11.25 | 13.5 | 1.21 | 0.605 | 35.1 | 3.81 | 1.905 | 10.4 | 1.76 | 0.88 | 9
12 | 979 | 34.5 | 17.25 | 13.1 | 1.47 | 0.735 | 36 | 2.19 | 1.095 | 8.28 | 0.6 | 0.3 | 766 | 316 | 158 | 10.6 | 1.97 | 0.985 | 33 | 1.77 | 0.885 | 8.78 | 1.47 | 0.735 | 12

## ordliste
Norsk | Engelsk | (symbol)
Flytespenning | Offset Yield | σF
Strekkfasthet | Ultimate Tensile Strength | σB
Flytegrense (0.2%) | Yield Strength (0.2%) | σy₀.₂
Elastisitetsmodul | (E)lastic Modulus | E
Tøyning | Elongation | ε