## Overflatebehandlig
Materiale: | Metode: | Tørket: | Prøve: | Startvekt: | Vekt 1t: | Vekt 2t: | Vekt 3t: | Vekt 24t: | Vekt 1 uke: | Plasttype: | Materiale | Behandling | Tørket | Gjennomsnittlig startvekt (g) | Gjennomsnittlig vekt etter 1 uke (g) | Masseøkning etter 1 uke (%)
PLA | Bengalack | Nei | 1 | 20.78 | 20.78 | 20.8 | 20.8 | 20.84 | 20.84 | PLA | PLA | Bengalack (ikke tørket) | Nei | 20.785 | 20.86 | 0.3608371
PLA | Bengalack | Nei | 2 | 20.79 | 20.79 | 20.81 | 20.81 | 20.87 | 20.88 |  | PLA | Bengalack (tørket) | Ja | 20.715 | 20.78 | 0.3137823
PETG | Bengalack | Nei | 1 | 20.47 | 20.48 | 20.47 | 20.49 | 20.95 | 25.6 | PETG | PLA | To-komponent epoxy (ikke tørket) | Nei | 22.2 | 22.345 | 0.6531532
PETG | Bengalack | Nei | 2 | 20.45 | 20.45 | 20.46 | 20.45 | 20.47 | 20.52 |  | PLA | To-komponent epoxy (tørket) | Ja | 20.935 | 21.085 | 0.7165035
ASA | Bengalack | Nei | 1 | 17.85 | 17.85 | 17.9 | 17.9 | 17.92 | 17.98 | ASA | PLA | Jotun Vinyl Primer | Nei | 22.96 | 22.975 | 0.06533101
ASA | Bengalack | Nei | 2 | 17.81 | 17.81 | 17.87 | 17.85 | 17.89 | 18.02 |  | PLA | Ubehandlet | Nei | 21.11 | 21.79 | 3.221222
Materiale: | Metode: | Tørket: | Prøve: | Startvekt: | Vekt 1t: | Vekt 2t: | Vekt 3t: | Vekt 24t: | Vekt 1 uke: | Plasttype: | Materiale | Behandling | Tørket | Gjennomsnittlig startvekt (g) | Gjennomsnittlig vekt etter 1 uke (g) | Masseøkning etter 1 uke (%)
PLA | Bengalack | Ja | 1 | 20.74 | 20.74 | 20.75 | 20.74 | 20.77 | 20.79 | PLA | PETG | Bengalack (ikke tørket) | Nei | 20.46 | 23.06 | 12.70772
PLA | Bengalack | Ja | 2 | 20.69 | 20.69 | 20.7 | 20.69 | 20.71 | 20.77 |  | PETG | Bengalack (tørket) | Ja | 20.33 | 20.385 | 0.2705362
PETG | Bengalack | Ja | 1 | 20.31 | 20.31 | 20.32 | 20.31 | 20.32 | 20.38 | PETG | PETG | To-komponent epoxy (ikke tørket) | Nei | 21.565 | 21.685 | 0.5564572
PETG | Bengalack | Ja | 2 | 20.35 | 20.35 | 20.36 | 20.33 | 20.35 | 20.39 |  | PETG | To-komponent epoxy (tørket) | Ja | 20.525 | 20.62 | 0.4628502
ASA | Bengalack | Ja | 1 | 17.66 | 17.65 | 17.68 | 17.67 | 17.69 | 17.75 | ASA | PETG | Jotun Vinyl Primer | Nei | 23.065 | 23.065 | 0
ASA | Bengalack | Ja | 2 | 17.69 | 17.69 | 17.71 | 17.69 | 17.73 | 17.79 |  | PETG | Ubehandlet | Nei | 21.135 | 34.61 | 63.7568
Materiale: | Metode: | Tørket: | Prøve: | Startvekt: | Vekt 1t: | Vekt 2t: | Vekt 3t: | Vekt 24t: | Vekt 1 uke: | Plasttype: | Materiale | Behandling | Tørket | Gjennomsnittlig startvekt (g) | Gjennomsnittlig vekt etter 1 uke (g) | Masseøkning etter 1 uke (%)
PLA | 2-komponent epoxy | Nei | 1 | 22.06 | 22.03 | 22.07 | 22.06 | 22.09 | 22.18 | PLA | ASA | Bengalack (ikke tørket) | Nei | 17.83 | 18 | 0.9534492
PLA | 2-komponent epoxy | Nei | 2 | 22.34 | 22.32 | 22.35 | 22.35 | 22.36 | 22.51 |  | ASA | Bengalack (tørket) | Ja | 17.675 | 17.77 | 0.5374823
PETG | 2-komponent epoxy | Nei | 1 | 21.64 | 21.62 | 21.65 | 21.64 | 21.68 | 21.75 | PETG | ASA | To-komponent epoxy (ikke tørket) | Nei | 18.995 | 19.17 | 0.9212951
PETG | 2-komponent epoxy | Nei | 2 | 21.49 | 21.49 | 21.5 | 21.5 | 21.53 | 21.62 |  | ASA | To-komponent epoxy (tørket) | Ja | 17.96 | 18.1 | 0.77951
ASA | 2-komponent epoxy | Nei | 1 | 18.89 | 18.87 | 18.89 | 18.89 | 18.94 | 19.09 | ASA | ASA | Jotun Vinyl Primer | Nei | 19.16 | 19.16 | 0
ASA | 2-komponent epoxy | Nei | 2 | 19.1 | 19.09 | 19.11 | 19.09 | 19.13 | 19.25 |  | ASA | Ubehandlet | Nei | 17.365 | 27.545 | 58.62367
Materiale: | Metode: | Tørket: | Prøve: | Startvekt: | Vekt 1t: | Vekt 2t: | Vekt 3t: | Vekt 24t: | Vekt 1 uke: | Plasttype:
PLA | 2-komponent epoxy | Ja | 1 | 20.93 | 20.91 | 20.94 | 20.93 | 20.96 | 21.09 | PLA
PLA | 2-komponent epoxy | Ja | 2 | 20.94 | 20.93 | 20.96 | 20.95 | 20.98 | 21.08
PETG | 2-komponent epoxy | Ja | 1 | 20.58 | 20.57 | 20.6 | 20.59 | 20.62 | 20.68 | PETG
PETG | 2-komponent epoxy | Ja | 2 | 20.47 | 20.48 | 20.5 | 20.49 | 20.5 | 20.56
ASA | 2-komponent epoxy | Ja | 1 | 18.02 | 18.03 | 18.03 | 18.07 | 18.22 | 18.24 | ASA
ASA | 2-komponent epoxy | Ja | 2 | 17.9 | 17.9 | 17.88 | 17.91 | 17.94 | 17.96
Materiale: | Metode: | Tørket: | Prøve: | Startvekt | Vekt 1t: | Vekt 2t: | Vekt 3t: | 24t: | 1 uke: | Plasttype:
PLA | Jotun Vinyl primer | Nei | 1 | 23.03 | 23.01 | 23.02 | 23 | 23.02 | 23.05 | PLA
PLA | Jotun Vinyl primer | Nei | 2 | 22.89 | 22.87 | 22.88 | 22.86 | 22.89 | 22.9
PETG | Jotun Vinyl primer | Nei | 1 | 23.24 | 23.24 | 23.23 | 23.23 | 23.25 | 23.25 | PETG
PETG | Jotun Vinyl primer | Nei | 2 | 22.89 | 22.88 | 22.89 | 22.89 | 22.9 | 22.88
ASA | Jotun Vinyl primer | Nei | 1 | 19.17 | 19.15 | 19.16 | 19.15 | 19.17 | 19.15 | ASA
ASA | Jotun Vinyl primer | Nei | 2 | 19.15 | 19.15 | 19.16 | 19.15 | 19.14 | 19.17
Materiale: | Metode: | Prøve: | Startvekt: | Vekt 1t: | Vekt 2t: | Vekt 3t: | Vekt 24t: | 1 uke: | Plasttype:
PLA | Ubehandlet | 1 | 21.1 | 21.19 | 21.28 | 21.3 | 21.74 | 21.82 | PLA
PLA | Ubehandlet | 2 | 21.12 | 21.13 | 21.11 | 21.14 | 21.25 | 21.76
PETG | Ubehandlet | 1 | 21.08 | 25.36 | 29.21 | 31.4 | 32.88 | 34.68 | PETG
PETG | Ubehandlet | 2 | 21.19 | 23.27 | 24.95 | 25.84 | 32.27 | 34.54
ASA | Ubehandlet | 1 | 17.37 | 18.04 | 18.8 | 20.8 | 24.94 | 27.4 | ASA
ASA | Ubehandlet | 2 | 17.36 | 19.23 | 23.5 | 24.91 | 27.03 | 27.69