## PLA - Vektregistrering
|  |  | Plasttype: PLA |  |  |  | Første testpinne i hvert sett skal ikke skylles
| Dato |  | 28/1
| Prøve ID | Startvekt | Prøve ID | Startvekt
| A-0-1 | 1.449 | A-0-2 | 1.4502
| A-0-1 | 1.4505 | A-0-2 | 1.4489
| A-0-1 | 1.4512 | A-0-2 | 1.4451
| A-0-1 | 1.4496 | A-0-2 | 1.4458
| A-0-1 | 1.4508 | A-0-2 | 1.4465
| Temp 20C | [8 empty] | Temp 40C | [8 empty] | Temp 60C
| Tørr |  |  |  |  | Våt |  |  |  | Tørr |  |  |  |  | Våt |  |  |  | Tørr |  |  |  |  | Våt
| Dato | 26/1 | 17/2 | 19/2 |  | Dato | 26/1 | 17/2 |  | Dato | 26/1 | 17/2 | 19/2 |  | Dato | 26/1 | 17/2 |  | Dato | 26/1 | 17/2 | 19/2 |  | Dato | 26/1 | 17/2
| Prøve ID | Startvekt | Sluttvekt | Tørrvekt |  | Prøve ID | Startvekt | Sluttvekt |  | Prøve ID | Startvekt | Sluttvekt | Tørrvekt |  | Prøve ID | Startvekt | Sluttvekt |  | Prøve ID | Startvekt | Sluttvekt | Tørrvekt |  | Prøve ID | Startvekt | Sluttvekt
ikke skylt | A-1-1 | 1.4414 | 1.4647 | 1.4462 | ikke skylt | A-1-2 | 1.442 | 1.4692 | ikke skylt | A-2-1 | 1.4441 | 1.4874 | 1.4563 | ikke skylt | A-2-2 | 1.441 | 1.4741 | ikke skylt | A-3-1 | 1.4464 | 1.5093 | 1.4637 | ikke skylt | A-3-2 | 1.4429 | 1.4849
skylt og tørket | A-1-1 | 1.4429 | 1.4794 | 1.4507 | skylt og tørket | A-1-2 | 1.443 | 1.4751 | skylt og tørket | A-2-1 | 1.4447 | 1.4892 | 1.4538 | skylt og tørket | A-2-2 | 1.4462 | 1.4795 | skylt og tørket | A-3-1 | 1.4423 | 1.5037 | 1.452 | skylt og tørket | A-3-2 | 1.4505 | 1.5068
skylt og tørket | A-1-1 | 1.444 | 1.4742 | 1.4469 | skylt og tørket | A-1-2 | 1.4459 | 1.4751 | skylt og tørket | A-2-1 | 1.448 | 1.4855 | 1.456 | skylt og tørket | A-2-2 | 1.4473 | 1.4915 | skylt og tørket | A-3-1 | 1.4433 | 1.5024 | 1.4571 | skylt og tørket | A-3-2 | 1.4454 | 1.5067
skylt og tørket | A-1-1 | 1.4417 | 1.4691 | 1.4472 | skylt og tørket | A-1-2 | 1.4458 | 1.4779 | skylt og tørket | A-2-1 | 1.4416 | 1.483 | 1.4496 | skylt og tørket | A-2-2 | 1.4514 | 1.5037 | skylt og tørket | A-3-1 | 1.4481 | 1.5107 | 1.4621 | skylt og tørket | A-3-2 | 1.4493 | 1.4997
skylt og tørket | A-1-1 | 1.4428 | 1.4726 | 1.4456 | skylt og tørket | A-1-2 | 1.4437 | 1.4847 | skylt og tørket | A-2-1 | 1.441 | 1.4707 | 1.4479 | skylt og tørket | A-2-2 | 1.4505 | 1.4936 | skylt og tørket | A-3-1 | 1.4455 | 1.508 | 1.4586 | skylt og tørket | A-3-2 | 1.4519 | 1.506
| Dato | 2026-01-26 | 2026-03-09 | 2026-03-11 |  | Dato | 26/1 | 2026-03-09 |  | Dato | 26/1 | 2026-03-09 | 2026-03-11 |  | Dato | 26/1 | 2026-03-09 |  | Dato | 26/1 | 2026-03-09 | 2026-03-11 |  | Dato | 26/1 | 2026-03-09
| Prøve ID | Startvekt | Sluttvekt | Tørrvekt |  | Prøve ID | Startvekt | Sluttvekt |  | Prøve ID | Startvekt | Sluttvekt | Tørrvekt |  | Prøve ID | Startvekt | Sluttvekt |  | Prøve ID | Startvekt | Sluttvekt | Tørrvekt |  | Prøve ID | Startvekt | Sluttvekt
ikke skylt | A-1-3 | 1.4474 | 1.4872 | 1.4516 |  | A-1-4 | 1.4449 | 1.4863 | ikke skylt | A-2-3 | 1.4491 | 1.5055 | 1.4537 | ikke skylt | A-2-4 | 1.4418 | 1.5126 | ikke skylt | A-3-3 | 1.4429 | 1.5103 | 1.3338 | ikke skylt | A-3-4 | 1.4462 | 1.51
skylt og tørket | A-1-3 | 1.4428 | 1.4836 | 1.4501 |  | A-1-4 | 1.4469 | 1.4843 | skylt og tørket | A-2-3 | 1.4473 | 1.493 | 1.4542 | skylt og tørket | A-2-4 | 1.4457 | 1.4917 | skylt og tørket | A-3-3 | 1.4427 | 1.5071 | 1.3126 | skylt og tørket | A-3-4 | 1.4461 | 1.5166
skylt og tørket | A-1-3 | 1.4435 | 1.4822 | 1.4499 |  | A-1-4 | 1.4467 | 1.486 | skylt og tørket | A-2-3 | 1.4475 | 1.4926 | 1.4533 | skylt og tørket | A-2-4 | 1.4461 | 1.4928 | skylt og tørket | A-3-3 | 1.4503 | 1.5164 | 1.3629 | skylt og tørket | A-3-4 | 1.4468 | 1.5182
skylt og tørket | A-1-3 | 1.4445 | 1.481 | 1.4511 |  | A-1-4 | 1.4462 | 1.4838 | skylt og tørket | A-2-3 | 1.4445 | 1.5062 | 1.4547 | skylt og tørket | A-2-4 | 1.4514 | 1.4951 | skylt og tørket | A-3-3 | 1.4452 | 1.5166 | 1.3238 | skylt og tørket | A-3-4 | 1.4469 | 1.5153
skylt og tørket | A-1-3 | 1.444 | 1.484 | 1.4495 |  | A-1-4 | 1.4453 | 1.4743 | skylt og tørket | A-2-3 | 1.4447 | 1.4884 | 1.452 | skylt og tørket | A-2-4 | 1.4465 | 1.5019 | skylt og tørket | A-3-3 | 1.4457 | 1.52 | 1.3519 | skylt og tørket | A-3-4 | 1.444 | 1.5089
| Dato | 26/1 | 30/3 | 2026-04-01 |  | Dato | 26/1 | 30/3 |  | Dato | 26/1 | 30/3 | 2026-04-01 |  | Dato | 26/1 | 30/3 |  | Dato | 26/1 | 30/3 | 2026-04-01 |  | Dato | 26/1 | 30/3
| Prøve ID | Startvekt | Sluttvekt | Tørrvekt |  | Prøve ID | Startvekt | Sluttvekt |  | Prøve ID | Startvekt | Sluttvekt | Tørrvekt |  | Prøve ID | Startvekt | Sluttvekt |  | Prøve ID | Startvekt | Sluttvekt | Tørrvekt |  | Prøve ID | Startvekt | Sluttvekt
ikke skylt | A-1-5 | 1.4436 | 1.4863 | 1.4482 |  | A-1-6 | 1.449 | 1.4992 | ikke skylt | A-2-5 | 1.4501 | 1.5012 | 1.4545 |  | A-2-6 | 1.4426 | 1.5385 | ikke skylt | A-3-5 | 1.4498 | Smulder |  | ikke skylt | A-3-6 | 1.4441 | Smulder
skylt og tørket | A-1-5 | 1.441 | 1.4772 | 1.447 |  | A-1-6 | 1.4432 | 1.4816 | skylt og tørket | A-2-5 | 1.444 | 1.7134 | 1.455 |  | A-2-6 | 1.444 | 1.5078 | skylt og tørket | A-3-5 | 1.4462 | Smulder |  | skylt og tørket | A-3-6 | 1.4413 | Smulder
skylt og tørket | A-1-5 | 1.444 | 1.5213 | 1.4491 |  | A-1-6 | 1.4419 | 1.4813 | skylt og tørket | A-2-5 | 1.4401 | 1.4853 | 1.4516 |  | A-2-6 | 1.445 | 1.5019 | skylt og tørket | A-3-5 | 1.4477 | Smulder |  | skylt og tørket | A-3-6 | 1.4411 | Smulder
skylt og tørket | A-1-5 | 1.4415 | 1.4724 | 1.4478 |  | A-1-6 | 1.4394 | 1.4754 | skylt og tørket | A-2-5 | 1.4461 | 1.5355 | 1.4546 |  | A-2-6 | 1.4454 | 1.4989 | skylt og tørket | A-3-5 | 1.4426 | Smulder |  | skylt og tørket | A-3-6 | 1.444 | Smulder
skylt og tørket | A-1-5 | 1.4425 | 1.4953 | 1.4485 |  | A-1-6 | 1.4455 | 1.505 | skylt og tørket | A-2-5 | 1.4449 | 1.4957 | 1.4521 |  | A-2-6 | 1.4448 | 1.5091 | skylt og tørket | A-3-5 | 1.4451 | Smulder |  | skylt og tørket | A-3-6 | 1.4515 | Smulder
| Dato | 26/1 | 2026-04-21 | 2026-04-23 |  | Dato | 26/1 | 2026-04-21 |  | Dato | 26/1 | 2026-04-21 | 2026-04-23 |  | Dato | 26/1 | 2026-04-21 |  | Dato | 26/1 | 2026-04-21 | 2026-04-23 |  | Dato | 26/1 | 2026-03-30
| Prøve ID | Startvekt | Sluttvekt | Tørrvekt |  | Prøve ID | Startvekt | Sluttvekt |  | Prøve ID | Startvekt | Sluttvekt | Tørrvekt |  | Prøve ID | Startvekt | Sluttvekt |  | Prøve ID | Startvekt | Sluttvekt | Tørrvekt |  | Prøve ID | Startvekt | Sluttvekt
ikke skylt | A-1-7 | 1.4457 | 1.4985 | 1.4542 |  | A-1-8 | 1.446 | 1.4964 | ikke skylt | A-2-7 | 1.4413 | 1.5007 | 1.4524 |  | A-2-8 | 1.441 | 1.49 | ikke skylt | A-3-7 | 1.444 | 1.3988 | 1.162 | ikke skylt | A-3-8 | 1.4438 | 1.3973
skylt og tørket | A-1-7 | 1.4458 | 1.5066 | 1.455 |  | A-1-8 | 1.4426 | 1.4937 | skylt og tørket | A-2-7 | 1.4461 | 1.5084 | 1.4554 |  | A-2-8 | 1.4448 | 1.5096 | skylt og tørket | A-3-7 | 1.4446 | 1.3995 | 1.1694 | skylt og tørket | A-3-8 | 1.4461 | 1.3964
skylt og tørket | A-1-7 | 1.4472 | 1.5096 | 1.455 |  | A-1-8 | 1.4465 | 1.4992 | skylt og tørket | A-2-7 | 1.4429 | 1.4974 | 1.452 |  | A-2-8 | 1.4428 | 1.5071 | skylt og tørket | A-3-7 | 1.4445 | 1.3995 | 1.1687 | skylt og tørket | A-3-8 | 1.4452 | 1.3982
skylt og tørket | A-1-7 | 1.4431 | 1.5061 | 1.4569 |  | A-1-8 | 1.4412 | 1.4938 | skylt og tørket | A-2-7 | 1.4456 | 1.5073 | 1.4548 |  | A-2-8 | 1.4446 | 1.506 | skylt og tørket | A-3-7 | 1.4522 | 1.3873 | 1.1618 | skylt og tørket | A-3-8 | 1.4488 | 1.4007
skylt og tørket | A-1-7 | 1.4452 | 1.506 | 1.4534 |  | A-1-8 | 1.4482 | 1.5049 | skylt og tørket | A-2-7 | 1.4433 | 1.5091 | 1.4521 |  | A-2-8 | 1.446 | 1.5121 | skylt og tørket | A-3-7 | 1.4477 | 1.393 | 1.1718 | skylt og tørket | A-3-8 | 1.4425 | 1.3965

## PLA - Resultatberegninger
Gjennomsnittlige verdier brukt i resultatpresentasjonen for PLA
Uke | Type plast | Temperatur | Tilstand | Dato | Prøve ID | Startvekt | Sluttvekt | Tørket etter 48 timer | Vektendring | Gj.snittlig vektendring | Max | Min | Permanent endring | Gj.snittlig premanent endring | Max | Min
20 °C
3 | PLA | 20 | Tørr | 2026-02-17 | A-1-1_1 | 1.4414 | 1.4647 | 1.4462 | 0.0233 | 0.02944 | 0.0365 | 0.0233 | 0.0048 | 0.00476 | 0.0078 | 0.0028
3 | PLA | 20 | Tørr | 2026-02-17 | A-1-1_2 | 1.4429 | 1.4794 | 1.4507 | 0.0365 |  |  |  | 0.0078
3 | PLA | 20 | Tørr | 2026-02-17 | A-1-1_3 | 1.444 | 1.4742 | 1.4469 | 0.0302 |  |  |  | 0.0029
3 | PLA | 20 | Tørr | 2026-02-17 | A-1-1_4 | 1.4417 | 1.4691 | 1.4472 | 0.0274 |  |  |  | 0.0055
3 | PLA | 20 | Tørr | 2026-02-17 | A-1-1_5 | 1.4428 | 1.4726 | 1.4456 | 0.0298 |  |  |  | 0.0028
3 | PLA | 20 | Våt | 2026-02-17 | A-1-2_1 | 1.442 | 1.4692 |  | 0.0272 | 0.03232 | 0.041 | 0.0272
3 | PLA | 20 | Våt | 2026-02-17 | A-1-2_2 | 1.443 | 1.4751 |  | 0.0321
3 | PLA | 20 | Våt | 2026-02-17 | A-1-2_3 | 1.4459 | 1.4751 |  | 0.0292
3 | PLA | 20 | Våt | 2026-02-17 | A-1-2_4 | 1.4458 | 1.4779 |  | 0.0321
3 | PLA | 20 | Våt | 2026-02-17 | A-1-2_5 | 1.4437 | 1.4847 |  | 0.041
6 | PLA | 20 | Tørr | 2026-03-09 | A-1-3_1 | 1.4474 | 1.4872 | 1.4516 | 0.0398 | 0.03916 | 0.0408 | 0.0365 | 0.0042 | 0.006 | 0.0073 | 0.0042
6 | PLA | 20 | Tørr | 2026-03-09 | A-1-3_2 | 1.4428 | 1.4836 | 1.4501 | 0.0408 |  |  |  | 0.0073
6 | PLA | 20 | Tørr | 2026-03-09 | A-1-3_3 | 1.4435 | 1.4822 | 1.4499 | 0.0387 |  |  |  | 0.0064
6 | PLA | 20 | Tørr | 2026-03-09 | A-1-3_4 | 1.4445 | 1.481 | 1.4511 | 0.0365 |  |  |  | 0.0066
6 | PLA | 20 | Tørr | 2026-03-09 | A-1-3_5 | 1.444 | 1.484 | 1.4495 | 0.04 |  |  |  | 0.0055
6 | PLA | 20 | Våt | 2026-03-09 | A-1-4_1 | 1.4449 | 1.4863 |  | 0.0414 | 0.03694 | 0.0414 | 0.029
6 | PLA | 20 | Våt | 2026-03-09 | A-1-4_2 | 1.4469 | 1.4843 |  | 0.0374
6 | PLA | 20 | Våt | 2026-03-09 | A-1-4_3 | 1.4467 | 1.486 |  | 0.0393
6 | PLA | 20 | Våt | 2026-03-09 | A-1-4_4 | 1.4462 | 1.4838 |  | 0.0376
6 | PLA | 20 | Våt | 2026-03-09 | A-1-4_5 | 1.4453 | 1.4743 |  | 0.029
9 | PLA | 20 | Tørr | 2026-03-30 | A-1-5_1 | 1.4436 | 1.4863 | 1.4482 | 0.0427 | 0.04798 | 0.0773 | 0.0309 | 0.0046 | 0.0056 | 0.0063 | 0.0046
9 | PLA | 20 | Tørr | 2026-03-30 | A-1-5_2 | 1.441 | 1.4772 | 1.447 | 0.0362 |  |  |  | 0.006
9 | PLA | 20 | Tørr | 2026-03-30 | A-1-5_3 | 1.444 | 1.5213 | 1.4491 | 0.0773 |  |  |  | 0.0051
9 | PLA | 20 | Tørr | 2026-03-30 | A-1-5_4 | 1.4415 | 1.4724 | 1.4478 | 0.0309 |  |  |  | 0.0063
9 | PLA | 20 | Tørr | 2026-03-30 | A-1-5_5 | 1.4425 | 1.4953 | 1.4485 | 0.0528 |  |  |  | 0.006
9 | PLA | 20 | Våt | 2026-03-30 | A-1-6_1 | 1.449 | 1.4992 |  | 0.0502 | 0.0447 | 0.0595 | 0.036
9 | PLA | 20 | Våt | 2026-03-30 | A-1-6_2 | 1.4432 | 1.4816 |  | 0.0384
9 | PLA | 20 | Våt | 2026-03-30 | A-1-6_3 | 1.4419 | 1.4813 |  | 0.0394
9 | PLA | 20 | Våt | 2026-03-30 | A-1-6_4 | 1.4394 | 1.4754 |  | 0.036
9 | PLA | 20 | Våt | 2026-03-30 | A-1-6_5 | 1.4455 | 1.505 |  | 0.0595
12 | PLA | 20 | Tørr | 2026-04-21 | A-1-7_1 | 1.4457 | 1.4985 | 1.4542 | 0.0528 | 0.05996 | 0.063 | 0.0528 | 0.0085 | 0.0095 | 0.0138 | 0.0078
12 | PLA | 20 | Tørr | 2026-04-21 | A-1-7_2 | 1.4458 | 1.5066 | 1.455 | 0.0608 |  |  |  | 0.0092
12 | PLA | 20 | Tørr | 2026-04-21 | A-1-7_3 | 1.4472 | 1.5096 | 1.455 | 0.0624 |  |  |  | 0.0078
12 | PLA | 20 | Tørr | 2026-04-21 | A-1-7_4 | 1.4431 | 1.5061 | 1.4569 | 0.063 |  |  |  | 0.0138
12 | PLA | 20 | Tørr | 2026-04-21 | A-1-7_5 | 1.4452 | 1.506 | 1.4534 | 0.0608 |  |  |  | 0.0082
12 | PLA | 20 | Våt | 2026-04-21 | A-1-8_1 | 1.446 | 1.4964 |  | 0.0504 | 0.0527 | 0.0567 | 0.0504
12 | PLA | 20 | Våt | 2026-04-21 | A-1-8_2 | 1.4426 | 1.4937 |  | 0.0511
12 | PLA | 20 | Våt | 2026-04-21 | A-1-8_3 | 1.4465 | 1.4992 |  | 0.0527
12 | PLA | 20 | Våt | 2026-04-21 | A-1-8_4 | 1.4412 | 1.4938 |  | 0.0526
12 | PLA | 20 | Våt | 2026-04-21 | A-1-8_5 | 1.4482 | 1.5049 |  | 0.0567
40 °C
3 | PLA | 40 | Tørr | 2026-02-17 | A-2-1_1 | 1.4441 | 1.4874 | 1.4563 | 0.0433 | 0.03928 | 0.0445 | 0.0433 | 0.0122 | 0.00884 | 0.0122 | 0.0069
3 | PLA | 40 | Tørr | 2026-02-17 | A-2-1_2 | 1.4447 | 1.4892 | 1.4538 | 0.0445 |  |  |  | 0.0091
3 | PLA | 40 | Tørr | 2026-02-17 | A-2-1_3 | 1.448 | 1.4855 | 1.456 | 0.0375 |  |  |  | 0.008
3 | PLA | 40 | Tørr | 2026-02-17 | A-2-1_4 | 1.4416 | 1.483 | 1.4496 | 0.0414 |  |  |  | 0.008
3 | PLA | 40 | Tørr | 2026-02-17 | A-2-1_5 | 1.441 | 1.4707 | 1.4479 | 0.0297 |  |  |  | 0.0069
3 | PLA | 40 | Våt | 2026-02-17 | A-2-2_1 | 1.441 | 1.4741 |  | 0.0331 | 0.0412 | 0.0431 | 0.0331
3 | PLA | 40 | Våt | 2026-02-17 | A-2-2_2 | 1.4462 | 1.4795 |  | 0.0333
3 | PLA | 40 | Våt | 2026-02-17 | A-2-2_3 | 1.4473 | 1.4915 |  | 0.0442
3 | PLA | 40 | Våt | 2026-02-17 | A-2-2_4 | 1.4514 | 1.5037 |  | 0.0523
3 | PLA | 40 | Våt | 2026-02-17 | A-2-2_5 | 1.4505 | 1.4936 |  | 0.0431
6 | PLA | 40 | Tørr | 2026-03-09 | A-2-3_1 | 1.4491 | 1.5055 | 1.4537 | 0.0564 | 0.05052 | 0.0457 | 0.0617 | 0.0046 | 0.00696 | 0.0102 | 0.0046
6 | PLA | 40 | Tørr | 2026-03-09 | A-2-3_2 | 1.4473 | 1.493 | 1.4542 | 0.0457 |  |  |  | 0.0069
6 | PLA | 40 | Tørr | 2026-03-09 | A-2-3_3 | 1.4475 | 1.4926 | 1.4533 | 0.0451 |  |  |  | 0.0058
6 | PLA | 40 | Tørr | 2026-03-09 | A-2-3_4 | 1.4445 | 1.5062 | 1.4547 | 0.0617 |  |  |  | 0.0102
6 | PLA | 40 | Tørr | 2026-03-09 | A-2-3_5 | 1.4447 | 1.4884 | 1.452 | 0.0437 |  |  |  | 0.0073
6 | PLA | 40 | Våt | 2026-03-09 | A-2-4_1 | 1.4418 | 1.5126 |  | 0.0708 | 0.05252 | 0.0708 | 0.0554
6 | PLA | 40 | Våt | 2026-03-09 | A-2-4_2 | 1.4457 | 1.4917 |  | 0.046
6 | PLA | 40 | Våt | 2026-03-09 | A-2-4_3 | 1.4461 | 1.4928 |  | 0.0467
6 | PLA | 40 | Våt | 2026-03-09 | A-2-4_4 | 1.4514 | 1.4951 |  | 0.0437
6 | PLA | 40 | Våt | 2026-03-09 | A-2-4_5 | 1.4465 | 1.5019 |  | 0.0554
9 | PLA | 40 | Tørr | 2026-03-30 | A-2-5_1 | 1.4501 | 1.5012 | 1.4545 | 0.0511 | 0.10118 | 0.0452 | 0.0894 | 0.0044 | 0.00852 | 0.0115 | 0.0044
9 | PLA | 40 | Tørr | 2026-03-30 | A-2-5_2 | 1.444 | 1.7134 | 1.455 | 0.2694 |  |  |  | 0.011
9 | PLA | 40 | Tørr | 2026-03-30 | A-2-5_3 | 1.4401 | 1.4853 | 1.4516 | 0.0452 |  |  |  | 0.0115
9 | PLA | 40 | Tørr | 2026-03-30 | A-2-5_4 | 1.4461 | 1.5355 | 1.4546 | 0.0894 |  |  |  | 0.0085
9 | PLA | 40 | Tørr | 2026-03-30 | A-2-5_5 | 1.4449 | 1.4957 | 1.4521 | 0.0508 |  |  |  | 0.0072
9 | PLA | 40 | Våt | 2026-03-30 | A-2-6_1 | 1.4426 | 1.5385 |  | 0.0959 | 0.06688 | 0.0643 | 0.0535
9 | PLA | 40 | Våt | 2026-03-30 | A-2-6_2 | 1.444 | 1.5078 |  | 0.0638
9 | PLA | 40 | Våt | 2026-03-30 | A-2-6_3 | 1.445 | 1.5019 |  | 0.0569
9 | PLA | 40 | Våt | 2026-03-30 | A-2-6_4 | 1.4454 | 1.4989 |  | 0.0535
9 | PLA | 40 | Våt | 2026-03-30 | A-2-6_5 | 1.4448 | 1.5091 |  | 0.0643
12 | PLA | 40 | Tørr | 2026-04-21 | A-2-7_1 | 1.4413 | 1.5007 | 1.4524 | 0.0594 | 0.06074 | 0.0617 | 0.0594 | 0.0111 | 0.0095 | 0.0111 | 0.0088
12 | PLA | 40 | Tørr | 2026-04-21 | A-2-7_2 | 1.4461 | 1.5084 | 1.4554 | 0.0623 |  |  |  | 0.0093
12 | PLA | 40 | Tørr | 2026-04-21 | A-2-7_3 | 1.4429 | 1.4974 | 1.452 | 0.0545 |  |  |  | 0.0091
12 | PLA | 40 | Tørr | 2026-04-21 | A-2-7_4 | 1.4456 | 1.5073 | 1.4548 | 0.0617 |  |  |  | 0.0092
12 | PLA | 40 | Tørr | 2026-04-21 | A-2-7_5 | 1.4433 | 1.5091 | 1.4521 | 0.0658 |  |  |  | 0.0088
12 | PLA | 40 | Våt | 2026-04-21 | A-2-8_1 | 1.441 | 1.49 |  | 0.049 | 0.06112 | 0.0661 | 0.049
12 | PLA | 40 | Våt | 2026-04-21 | A-2-8_2 | 1.4448 | 1.5096 |  | 0.0648
12 | PLA | 40 | Våt | 2026-04-21 | A-2-8_3 | 1.4428 | 1.5071 |  | 0.0643
12 | PLA | 40 | Våt | 2026-04-21 | A-2-8_4 | 1.4446 | 1.506 |  | 0.0614
12 | PLA | 40 | Våt | 2026-04-21 | A-2-8_5 | 1.446 | 1.5121 |  | 0.0661
60 °C
3 | PLA | 60 | Tørr | 2026-02-17 | A-3-1_1 | 1.4464 | 1.5093 | 1.4637 | 0.0629 | 0.0617 | 0.0614 | 0.0629 | 0.0173 | 0.01358 | 0.0173 | 0.0097
3 | PLA | 60 | Tørr | 2026-02-17 | A-3-1_2 | 1.4423 | 1.5037 | 1.452 | 0.0614 |  |  |  | 0.0097
3 | PLA | 60 | Tørr | 2026-02-17 | A-3-1_3 | 1.4433 | 1.5024 | 1.4571 | 0.0591 |  |  |  | 0.0138
3 | PLA | 60 | Tørr | 2026-02-17 | A-3-1_4 | 1.4481 | 1.5107 | 1.4621 | 0.0626 |  |  |  | 0.014
3 | PLA | 60 | Tørr | 2026-02-17 | A-3-1_5 | 1.4455 | 1.508 | 1.4586 | 0.0625 |  |  |  | 0.0131
3 | PLA | 60 | Våt | 2026-02-17 | A-3-2_1 | 1.4429 | 1.4849 |  | 0.042 | 0.05282 | 0.0541 | 0.042
3 | PLA | 60 | Våt | 2026-02-17 | A-3-2_2 | 1.4505 | 1.5068 |  | 0.0563
3 | PLA | 60 | Våt | 2026-02-17 | A-3-2_3 | 1.4454 | 1.5067 |  | 0.0613
3 | PLA | 60 | Våt | 2026-02-17 | A-3-2_4 | 1.4493 | 1.4997 |  | 0.0504
3 | PLA | 60 | Våt | 2026-02-17 | A-3-2_5 | 1.4519 | 1.506 |  | 0.0541
6 | PLA | 60 | Tørr | 2026-03-09 | A-3-3_1 | 1.4429 | 1.5103 | 1.3338 | 0.0674 | 0.06872 | 0.0644 | 0.0714 | -0.1091 | -0.10836 | -0.0874 | -0.1301
6 | PLA | 60 | Tørr | 2026-03-09 | A-3-3_2 | 1.4427 | 1.5071 | 1.3126 | 0.0644 |  |  |  | -0.1301
6 | PLA | 60 | Tørr | 2026-03-09 | A-3-3_3 | 1.4503 | 1.5164 | 1.3629 | 0.0661 |  |  |  | -0.0874
6 | PLA | 60 | Tørr | 2026-03-09 | A-3-3_4 | 1.4452 | 1.5166 | 1.3238 | 0.0714 |  |  |  | -0.1214
6 | PLA | 60 | Tørr | 2026-03-09 | A-3-3_5 | 1.4457 | 1.52 | 1.3519 | 0.0743 |  |  |  | -0.0938
6 | PLA | 60 | Våt | 2026-03-09 | A-3-4_1 | 1.4462 | 1.51 |  | 0.0638 | 0.0678 | 0.0638 | 0.0649
6 | PLA | 60 | Våt | 2026-03-09 | A-3-4_2 | 1.4461 | 1.5166 |  | 0.0705
6 | PLA | 60 | Våt | 2026-03-09 | A-3-4_3 | 1.4468 | 1.5182 |  | 0.0714
6 | PLA | 60 | Våt | 2026-03-09 | A-3-4_4 | 1.4469 | 1.5153 |  | 0.0684
6 | PLA | 60 | Våt | 2026-03-09 | A-3-4_5 | 1.444 | 1.5089 |  | 0.0649
9 | PLA | 60 | Tørr | 2026-03-30 | A-3-5_1 | 1.4498
9 | PLA | 60 | Tørr | 2026-03-30 | A-3-5_2 | 1.4462
9 | PLA | 60 | Tørr | 2026-03-30 | A-3-5_3 | 1.4477
9 | PLA | 60 | Tørr | 2026-03-30 | A-3-5_4 | 1.4426
9 | PLA | 60 | Tørr | 2026-03-30 | A-3-5_5 | 1.4451
9 | PLA | 60 | Våt | 2026-03-30 | A-3-6_1 | 1.4441
9 | PLA | 60 | Våt | 2026-03-30 | A-3-6_2 | 1.4413
9 | PLA | 60 | Våt | 2026-03-30 | A-3-6_3 | 1.4411
9 | PLA | 60 | Våt | 2026-03-30 | A-3-6_4 | 1.444
9 | PLA | 60 | Våt | 2026-03-30 | A-3-6_5 | 1.4515
12 | PLA | 60 | Tørr | 2026-04-21 | A-3-7_1 | 1.444 | 1.3988 | 1.162 | -0.0452 | -0.05098 | -0.0649 | -0.0452 | -0.282 | -0.27986 | -0.2752 | -0.2904
12 | PLA | 60 | Tørr | 2026-04-21 | A-3-7_2 | 1.4446 | 1.3995 | 1.1694 | -0.0451 |  |  |  | -0.2752
12 | PLA | 60 | Tørr | 2026-04-21 | A-3-7_3 | 1.4445 | 1.3995 | 1.1687 | -0.045 |  |  |  | -0.2758
12 | PLA | 60 | Tørr | 2026-04-21 | A-3-7_4 | 1.4522 | 1.3873 | 1.1618 | -0.0649 |  |  |  | -0.2904
12 | PLA | 60 | Tørr | 2026-04-21 | A-3-7_5 | 1.4477 | 1.393 | 1.1718 | -0.0547 |  |  |  | -0.2759
12 | PLA | 60 | Våt | 2026-04-21 | A-3-8_1 | 1.4438 | 1.3973 |  | -0.0465 | -0.04746 | -0.046 | -0.0465
12 | PLA | 60 | Våt | 2026-04-21 | A-3-8_2 | 1.4461 | 1.3964 |  | -0.0497
12 | PLA | 60 | Våt | 2026-04-21 | A-3-8_3 | 1.4452 | 1.3982 |  | -0.047
12 | PLA | 60 | Våt | 2026-04-21 | A-3-8_4 | 1.4488 | 1.4007 |  | -0.0481
12 | PLA | 60 | Våt | 2026-04-21 | A-3-8_5 | 1.4425 | 1.3965 |  | -0.046

## PLA - Mellomregning
Tabeller for vektendring og permanent vektendring for PLA
Dette vedlegget viser mellomregninger og beregnede verdier brukt som grunnlag for diagrammer og resultatpresentasjon i rapporten. Verdiene er beregnet fra rådata presentert i fanen «PLA – Resultatberegninger».
DEL 1 - Vektendring
Tabell 1. Gjennomsnittlig vektendring brukt i resultatpresentasjon og punktdiagram.
| 20°C |  | 40°C |  | 60°C
Uke | Tørr | Våt | Tørr | Våt | Tørr | Våt
3 | 0.02944 | 0.03232 | 0.03928 | 0.0412 | 0.0617 | 0.05282
6 | 0.03916 | 0.03694 | 0.05052 | 0.05252 | 0.06872 | 0.0678
9 | 0.048 | 0.0447 | 0.1012 | 0.06688 | #N/A | #N/A
12 | 0.05996 | 0.0527 | 0.06074 | 0.06112 | -0.05098 | -0.04746
Tabellen viser gjennomsnittlige verdier beregnet fra rådata presentert i fanen «PLA – Resultatberegninger».
Tabell 2. Maksimums- og minimumsverdier brukt til feilfelt for vektendring.
| 20°C |  |  |  | 40°C |  |  |  | 60°C
| Tørr |  | Våt |  | Tørr |  | Våt |  | Tørr |  | Våt
Uke | Maks | Min | Maks | Min | Maks | Min | Maks | Min | Maks | Min | Maks | Min
3 | 0.0365 | 0.0233 | 0.041 | 0.0272 | 0.0445 | 0.0433 | 0.0431 | 0.0331 | 0.0614 | 0.0629 | 0.0541 | 0.042
6 | 0.0408 | 0.0365 | 0.0414 | 0.029 | 0.0457 | 0.0617 | 0.0708 | 0.0554 | 0.0644 | 0.0714 | 0.0638 | 0.0649
9 | 0.0773 | 0.0309 | 0.0595 | 0.036 | 0.0452 | 0.0894 | 0.0643 | 0.0535 | #N/A | #N/A | #N/A | #N/A
12 | 0.063 | 0.0528 | 0.0567 | 0.0504 | 0.0617 | 0.0594 | 0.0661 | 0.049 | -0.0649 | -0.0452 | -0.046 | -0.0465
Tabellen viser maksimums- og minimumsverdier for vektendring ved ulike temperaturer og tilstander. Verdiene er hentet fra fanen «PLA – Resultatberegninger» og brukt som grunnlag for beregning av feilfelt i punktdiagrammet.
Tabell 3. Beregnede feilverdier brukt til feilfelt for vektendring.
| 20°C |  |  |  | 40°C |  |  |  | 60°C
| Tørr |  | Våt |  | Tørr |  | Våt |  | Tørr |  | Våt
Uke | Maks - gj.snitt | Gj.snitt - min | Maks - gj.snitt | Gj.snitt - min | Maks - gj.snitt | Gj.snitt - min | Maks - gj.snitt | Gj.snitt - min | Maks - gj.snitt | Gj.snitt - min | Maks - gj.snitt | Gj.snitt - min
3 | 0.00706 | 0.00614 | 0.00868 | 0.00512 | 0.00522 | 0.00402 | 0.0019 | 0.0081 | 0.0003 | 0.0012 | 0.00128 | 0.01082
6 | 0.00164 | 0.00266 | 0.00446 | 0.00794 | 0.00482 | 0.01118 | 0.01828 | 0.00288 | 0.00432 | 0.00268 | 0.004 | 0.0029
9 | 0.0293 | 0.0171 | 0.0148 | 0.0087 | 0.056 | 0.0118 | 0.00258 | 0.01338 | #N/A | #N/A | #N/A | #N/A
12 | 0.00304 | 0.00716 | 0.004 | 0.0023 | 0.00096 | 0.00134 | 0.00498 | 0.01212 | 0.01392 | 0.00578 | 0.00146 | 0.00096
Tabellen viser beregnede feilverdier brukt til feilfelt i punktdiagrammet. Verdiene er beregnet fra maksimums-, minimums- og gjennomsnittsverdier hentet fra fanen «PLA – Resultatberegninger».
DEL 2 - Permanent vektendring
Tabell 4. Gjennomsnittlig permanent vektendring brukt i resultatpresentasjon og stolpediagram.
| 20°C | 40°C | 60°C
Uke | Tørr | Tørr | Tørr
3 | 0.00476 | 0.0088 | 0.0136
6 | 0.006 | 0.007 | -0.1084
9 | 0.0056 | 0.0085 | #N/A
12 | 0.0095 | 0.0095 | -0.2904
Tabellen viser gjennomsnittlige verdier beregnet fra rådata presentert i fanen «PLA – Resultatberegninger».
Tabell 5. Maksimums- og minimumsverdier brukt til feilfelt for permanent vektendring etter 48 timers tørking
| 20°C |  | 40°C |  | 60°C
Uke | Maks | Min | Maks | Min | Maks | Min
3 | 0.0078 | 0.0028 | 0.0122 | 0.0069 | 0.0173 | 0.0097
6 | 0.0073 | 0.0042 | 0.0102 | 0.0046 | -0.0874 | -0.1301
9 | 0.0063 | 0.0046 | 0.0115 | 0.0044 | #N/A | #N/A
12 | 0.0138 | 0.0078 | 0.0111 | 0.0088 | -0.2752 | -0.2904
Tabellen viser maksimums- og minimumsverdier for vektendring ved ulike temperaturer og tilstander. Verdiene er hentet fra fanen «PLA – Resultatberegninger» og brukt som grunnlag for beregning av feilfelt i punktdiagrammet.
Tabell 6. Beregnede feilverdier brukt til feilfelt for permanent vektendring.
| 20°C |  | 40°C |  | 60°C
| Tørr |  | Tørr |  | Tørr
Uke | Maks - gj.snitt | Gj.snitt - min | Maks - gj.snitt | Gj.snitt - min | Maks - gj.snitt | Gj.snitt - min
3 | 0.00304 | 0.00196 | 0.0034 | 0.0019 | 0.0037 | 0.0039
6 | 0.0013 | 0.0018 | 0.0032 | 0.0024 | 0.021 | 0.0217
9 | 0.0007 | 0.001 | 0.003 | 0.0041 | #N/A | #N/A
12 | 0.0043 | 0.0017 | 0.0016 | 0.0007 | 0.0152 | 0
Tabellen viser beregnede feilverdier brukt til feilfelt i stolpediagrammet. Verdiene er beregnet fra maksimums-, minimums- og gjennomsnittsverdier hentet fra fanen «PLA – Resultatberegninger».

## PLA-Diagram
Resultater for PLA – vektendring og permanent endring
Dette vedlegget viser beregnede gjennomsnittsverdier og feilverdier brukt i resultatpresentasjonen for PLA-prøvene.
Verdiene er beregnet fra rådata presentert i fanen «PLA – Resultatberegninger».
Resultater for PLA – vektendring
Tabell 1. Gjennomsnittlig vektendring brukt i resultatpresentasjon og punktdiagram.
Verdier fra tabell 1. Gjennomsnittlig vektendring over tid
Uke | 20°C Tørr | 20°C Våt | 40°C Tørr | 40°C Våt | 60°C Tørr | 60°C Våt
3 | 0.02944 | 0.03232 | 0.03928 | 0.0412 | 0.0617 | 0.05282
6 | 0.03916 | 0.03694 | 0.05052 | 0.05252 | 0.06872 | 0.0678
9 | 0.048 | 0.0447 | 0.1012 | 0.06688 | #N/A | #N/A
12 | 0.05996 | 0.0527 | 0.06074 | 0.06112 | -0.05098 | -0.04746
Verdier fra tabell 3. Beregnede feilverdier brukt til feilfelt for vektendring.
| 20°C |  |  |  | 40°C |  |  |  | 60°C
| Tørr |  | Våt |  | Tørr |  | Våt |  | Tørr |  | Våt
Uke | Maks - gj.snitt | Gj.snitt - min | Maks - gj.snitt | Gj.snitt - min | Maks - gj.snitt | Gj.snitt - min | Maks - gj.snitt | Gj.snitt - min | Maks - gj.snitt | Gj.snitt - min | Maks - gj.snitt | Gj.snitt - min
3 | 0.00706 | 0.00614 | 0.00868 | 0.00512 | 0.00522 | 0.00402 | 0.0019 | 0.0081 | 0.0003 | 0.0012 | 0.00128 | 0.01082
6 | 0.00164 | 0.00266 | 0.00446 | 0.00794 | 0.00482 | 0.01118 | 0.01828 | 0.00288 | 0.00432 | 0.00268 | 0.004 | 0.0029
9 | 0.0293 | 0.0171 | 0.0148 | 0.0087 | 0.056 | 0.0118 | 0.00258 | 0.01338 | #N/A | #N/A | #N/A | #N/A
12 | 0.00304 | 0.00716 | 0.004 | 0.0023 | 0.00096 | 0.00134 | 0.00498 | 0.01212 | 0.01392 | 0.00578 | 0.00146 | 0.00096
Resultater for PLA – permanent endring
Verdier hentet fra tabell 4. Gjennomsnittlig permanent vektendring
Uke | 20°C Tørr | 40°C Tørr | 60°C Tørr
3 | 0.00476 | 0.0088 | 0.0136
6 | 0.006 | 0.007 | -0.1084
9 | 0.0056 | 0.0085 | #N/A
12 | 0.0095 | 0.0095 | -0.2904
Verdier hentet fra tabell 6. Beregnede feilverdier brukt til feilfelt for permanent vektendring.
Uke | 20°C |  | 40°C |  | 60°C
| Maks - gj.snitt | Gj.snitt - min | Maks - gj.snitt | Gj.snitt - min | Maks - gj.snitt | Gj.snitt - min
3 | 0.00304 | 0.00196 | 0.0034 | 0.0019 | 0.0037 | 0.0039
6 | 0.0013 | 0.0018 | 0.0032 | 0.0024 | 0.021 | 0.0217
9 | 0.0007 | 0.001 | 0.003 | 0.0041 | #N/A | #N/A
12 | 0.0043 | 0.0017 | 0.0016 | 0.0007 | 0.0152 | 0
Dette diagrammet viser:
1. Hvor mye vann materialet tar opp
2. Hvordan temperatur påvirker vannopptaket
3. Forskjellen mellom tørre og våte prøver
4. Utviklingen over tid
Feilfeltene viser:
- variasjon mellom prøvene
- hvor spredt målingene er
Små feilfelt:
→ prøvene oppfører seg likt
Store feilfelt:
→ større variasjon mellom prøvene
Dette diagrammet viser:
1. Hva som blir igjen etter tørking
2. Hvor mye vann/salt som ikke forsvinner ut igjen
3. Strukturelle endringer som for eksempel avskalling av materialer kan gi minusverdier.
Feilfeltene viser:
- variasjon mellom prøvene
- hvor spredt målingene er
Små feilfelt:
→ prøvene oppfører seg likt
Store feilfelt:
→ større variasjon mellom prøvene
Det mangler måledata for enkelte prøver i uke 9. Prøvene ble ikke veid på dette tidspunktet fordi materialet smuldret opp under håndtering, noe som gjorde målingene svært usikre. Dette kan forklare de tydelige sprangene som observeres i diagrammet mellom uke 6 og uke 12.
I uke 12 ble prøvene likevel veid for å få en indikasjon på videre utvikling. Under håndtering løsnet det fortsatt materiale fra prøvene og ble sittende igjen på papir og hender under veiing. Verdiene fra uke 12 har derfor en viss usikkerhet, men resultatene indikerer likevel at materialet fortsetter å redusere masse over tid.

## PLA - Prosent
PLA – prosentberegninger
Andel av vektopptaket som ble værende i materialet etter tørking
Uke | Temperatur | Gj.snittlig vektendring (g) | Gj.snittlig permanent endring (g) | Permanent andel av opptak (%)
3 | 20°C | 0.0294 | 0.0048 | 16.33%
6 | 20°C | 0.0392 | 0.006 | 15.31%
9 | 20°C | 0.048 | 0.0056 | 11.67%
12 | 20°C | 0.06 | 0.0095 | 15.83%
3 | 40°C | 0.0393 | 0.0088 | 22.39%
6 | 40°C | 0.0505 | 0.007 | 13.86%
9 | 40°C | 0.1012 | 0.0085 | 8.399%
12 | 40°C | 0.0607 | 0.0095 | 15.65%
3 | 60°C | 0.0617 | 0.0136 | 22.04%
6 | 60°C | 0.0687 | -0.1084 | -157.8%
9 | 60°C | #N/A | #N/A | #N/A
12 | 60°C | -0.051 | -0.2799 | 548.8%
Uke | 20°C | 40°C | 60°C
3 | 16.33% | 22.39% | 22.04%
6 | 15.31% | 13.86% | -157.8%
9 | 11.67% | 8.399% | #N/A
12 | 15.83% | 15.65% | ikke representavit
Permanent andel av opptak (%) er beregnet som forholdet mellom gjennomsnittlig permanent vektendring og gjennomsnittlig vektendring.
Verdiene er formatert som prosent i Excel.
Permanent andel av opptak (%) er beregnet som forholdet mellom gjennomsnittlig permanent vektendring og gjennomsnittlig vektendring.
𝑃𝑒𝑟𝑚𝑎𝑛𝑒𝑛𝑡 𝑎𝑛𝑑𝑒𝑙= (𝑃𝑒𝑟𝑚𝑎𝑛𝑒𝑛𝑡 𝑒𝑛𝑑𝑟𝑖𝑛𝑔)/𝑉𝑒𝑘𝑡𝑒𝑛𝑑𝑟𝑖𝑛𝑔
Verdiene er formatert som prosent i Excel.
Ved 60 °C oppstod store negative og svært høye prosentverdier. Dette skyldes at PLA-prøvene utviklet betydelig massetap og strukturell nedbrytning. Formelen for permanent andel av opptak gir derfor ikke lenger et fysisk representativt mål ved disse eksponeringsforholdene.

## PETG - Vektregistrering
|  |  | Plasttype: PETG |  |  |  | Første testpinne i hvert sett skal ikke skylles
| Dato |  | 28/1
| Prøve ID | Startvekt | Prøve ID | Startvekt
| B-0-1 | 1.4574 | B-0-2 | 1.4526
| B-0-1 | 1.4593 | B-0-2 | 1.4498
| B-0-1 | 1.4584 | B-0-2 | 1.4578
| B-0-1 | 1.46 | B-0-2 | 1.4636
| B-0-1 | 1.4566 | B-0-2 | 1.4556
| Temp 20C | [8 empty] | Temp 40C | [8 empty] | Temp 60C
| Tørr |  |  |  |  | Våt |  |  |  | Tørr |  |  |  |  | Våt |  |  |  | tørr |  |  |  |  | våt
| Dato | 27/1 | 17/2 | 2026-02-19 |  | Dato | 27/1 | 17/2 |  | Dato | 27/1 | 17/2 | 2026-02-19 |  | Dato | 27/1 | 17/2 |  | Dato | 27/1 | 17/2 | 2026-02-19 |  | Dato | 27/1 | 17/2
| Prøve ID | Startvekt | Sluttvekt | Tørrvekt |  | Prøve ID | Startvekt | Sluttvekt |  | Prøve ID | Startvekt | Sluttvekt | Tørrvekt |  | Prøve ID | Startvekt | Sluttvekt |  | Prøve ID | Startvekt | Sluttvekt | Tørrvekt |  | Prøve ID | Startvekt | Sluttvekt
ikke skylt | B-1-1 | 1.4611 | 1.4854 | 1.4705 | ikke skylt | B-1-2 | 1.4594 | 1.4796 | ikke skylt | B-2-1 | 1.4584 | 1.4886 | 1.4682 | ikke skylt | B-2-2 | 1.4626 | 1.4929 | ikke skylt | B-3-1 | 1.45 | 1.4883 | 1.4669 | ikke skylt | B-3-2 | 1.4559 | 1.4955
skylt og tørket | B-1-1 | 1.4515 | 1.4716 | 1.4564 | skylt og tørket | B-1-2 | 1.4527 | 1.4748 | skylt og tørket | B-2-1 | 1.4651 | 1.494 | 1.4662 | skylt og tørket | B-2-2 | 1.4608 | 1.4925 | skylt og tørket | B-3-1 | 1.4511 | 1.4895 | 1.4641 | skylt og tørket | B-3-2 | 1.4647 | 1.509
skylt og tørket | B-1-1 | 1.4578 | 1.4827 | 1.4665 | skylt og tørket | B-1-2 | 1.4586 | 1.4815 | skylt og tørket | B-2-1 | 1.451 | 1.4811 | 1.4594 | skylt og tørket | B-2-2 | 1.4579 | 1.486 | skylt og tørket | B-3-1 | 1.4518 | 1.4866 | 1.4632 | skylt og tørket | B-3-2 | 1.4614 | 1.503
skylt og tørket | B-1-1 | 1.4668 | 1.4989 | 1.4751 | skylt og tørket | B-1-2 | 1.4472 | 1.4704 | skylt og tørket | B-2-1 | 1.4514 | 1.4802 | 1.4594 | skylt og tørket | B-2-2 | 1.4576 | 1.4906 | skylt og tørket | B-3-1 | 1.4642 | 1.5036 | 1.4794 | skylt og tørket | B-3-2 | 1.4578 | 1.5073
skylt og tørket | B-1-1 | 1.4536 | 1.4725 | 1.4591 | skylt og tørket | B-1-2 | 1.4656 | 1.4912 | skylt og tørket | B-2-1 | 1.4487 | 1.4772 | 1.4575 | skylt og tørket | B-2-2 | 1.446 | 1.4729 | skylt og tørket | B-3-1 | 1.4555 | 1.4947 | 1.47 | skylt og tørket | B-3-2 | 1.444 | 1.4872
| Dato | 27/1 | 2026-03-09 | 2026-03-11 |  | Dato | 27/1 | 2026-03-09 |  | Dato | 27/1 | 2026-03-09 | 2026-03-11 |  | Dato | 27/1 | 2026-03-09 |  | Dato | 27/1 | 2026-03-09 | 2026-03-11 |  | Dato | 27/1 | 2026-03-09
| Prøve ID | Startvekt | Sluttvekt | Tørrvekt |  | Prøve ID | Startvekt | Sluttvekt |  | Prøve ID | Startvekt | Sluttvekt | Tørrvekt |  | Prøve ID | Startvekt | Sluttvekt |  | Prøve ID | Startvekt | Sluttvekt | Tørrvekt |  | Prøve ID | Startvekt | Sluttvekt
ikke skylt | B-1-3 | 1.4589 | 1.4876 | 1.4661 | ikke skylt | B-1-4 | 1.4659 | 1.4866 | ikke skylt | B-2-3 | 1.4556 | 1.488 | 1.4681 | ikke skylt | B-2-4 | 1.4452 | 1.4751 | ikke skylt | B-3-3 | 1.4548 | 1.4977 | 1.4663 | ikke skylt | B-3-4 | 1.4643 | 1.5089
skylt og tørket | B-1-3 | 1.4538 | 1.4759 | 1.4539 | skylt og tørket | B-1-4 | 1.4647 | 1.4864 | skylt og tørket | B-2-3 | 1.4556 | 1.4906 | 1.4688 | skylt og tørket | B-2-4 | 1.4632 | 1.4952 | skylt og tørket | B-3-3 | 1.4657 | 1.5111 | 1.4718 | skylt og tørket | B-3-4 | 1.461 | 1.5035
skylt og tørket | B-1-3 | 1.45 | 1.4741 | 1.4639 | skylt og tørket | B-1-4 | 1.4596 | 1.4812 | skylt og tørket | B-2-3 | 1.4565 | 1.4872 | 1.4645 | skylt og tørket | B-2-4 | 1.4603 | 1.4927 | skylt og tørket | B-3-3 | 1.4547 | 1.5019 | 1.4706 | skylt og tørket | B-3-4 | 1.4514 | 1.4937
skylt og tørket | B-1-3 | 1.463 | 1.4903 | 1.471 | skylt og tørket | B-1-4 | 1.4566 | 1.4808 | skylt og tørket | B-2-3 | 1.4546 | 1.4805 | 1.4632 | skylt og tørket | B-2-4 | 1.4536 | 1.4851 | skylt og tørket | B-3-3 | 1.4618 | 1.4995 | 1.4686 | skylt og tørket | B-3-4 | 1.4628 | 1.5038
skylt og tørket | B-1-3 | 1.4544 | 1.4774 | 1.4622 | skylt og tørket | B-1-4 | 1.4485 | 1.4686 | skylt og tørket | B-2-3 | 1.4581 | 1.491 | 1.4603 | skylt og tørket | B-2-4 | 1.4564 | 1.4815 | skylt og tørket | B-3-3 | 1.4604 | 1.5017 | 1.4689 | skylt og tørket | B-3-4 | 1.4622 | 1.505
| Dato | 27/1 | 2026-03-30 | 2026-04-01 |  | Dato | 27/1 | 2026-03-30 |  | Dato | 27/1 | 2026-03-30 | 2026-04-01 |  | Dato | 27/1 | 2026-03-30 |  | Dato | 27/1 | 2026-03-30 | 2026-04-01 |  | Dato | 27/1 | 2026-03-30
| Prøve ID | Startvekt | Sluttvekt | Tørrvekt |  | Prøve ID | Startvekt | Sluttvekt |  | Prøve ID | Startvekt | Sluttvekt | Tørrvekt |  | Prøve ID | Startvekt | Sluttvekt |  | Prøve ID | Startvekt | Sluttvekt | Tørrvekt |  | Prøve ID | Startvekt | Sluttvekt
ikke skylt | B-1-5 | 1.4488 | 1.4752 | 1.4642 | ikke skylt | B-1-6 | 1.4584 | 1.4907 | ikke skylt | B-2-5 | 1.4575 | 1.5552 | 1.4681 | ikke skylt | B-2-6 | 1.4533 | 1.4891 | ikke skylt | B-3-5 | 1.4546 | 1.4991 | 1.4658 | ikke skylt | B-3-6 | 1.4574 | 1.5095
skylt og tørket | B-1-5 | 1.4518 | 1.4827 | 1.4561 | skylt og tørket | B-1-6 | 1.4552 | 1.5062 | skylt og tørket | B-2-5 | 1.4601 | 1.5593 | 1.47 | skylt og tørket | B-2-6 | 1.4529 | 1.4852 | skylt og tørket | B-3-5 | 1.4477 | 1.4894 | 1.4738 | skylt og tørket | B-3-6 | 1.4611 | 1.5082
skylt og tørket | B-1-5 | 1.4549 | 1.5044 | 1.4646 | skylt og tørket | B-1-6 | 1.4591 | 1.4863 | skylt og tørket | B-2-5 | 1.4642 | 1.4966 | 1.4669 | skylt og tørket | B-2-6 | 1.4579 | 1.4901 | skylt og tørket | B-3-5 | 1.4645 | 1.5076 | 1.4707 | skylt og tørket | B-3-6 | 1.4509 | 1.5194
skylt og tørket | B-1-5 | 1.4486 | 1.4761 | 1.473 | skylt og tørket | B-1-6 | 1.4543 | 1.4801 | skylt og tørket | B-2-5 | 1.4468 | 1.4744 | 1.4634 | skylt og tørket | B-2-6 | 1.4568 | 1.5372 | skylt og tørket | B-3-5 | 1.449 | 1.5325 | 1.4687 | skylt og tørket | B-3-6 | 1.4607 | 1.5176
skylt og tørket | B-1-5 | 1.464 | 1.5193 | 1.4611 | skylt og tørket | B-1-6 | 1.4491 | 1.4797 | skylt og tørket | B-2-5 | 1.4556 | 1.4823 | 1.4609 | skylt og tørket | B-2-6 | 1.4566 | 1.4953 | skylt og tørket | B-3-5 | 1.4492 | 1.4887 | 1.4683 | skylt og tørket | B-3-6 | 1.4648 | 1.5143
| Dato | 27/1 | 2026-04-21 | 2026-04-23 |  | Dato | 2026-04-21 |  |  | Dato | 27/1 | 2026-04-21 | 2026-04-23 |  | Dato | 27/1 | 2026-04-21 |  | Dato | 27/1 | 2026-04-21 | 2026-04-23 |  | Dato | 27/1 | 2026-04-21
| Prøve ID | Startvekt | Sluttvekt | Tørrvekt |  | Prøve ID | Startvekt | Sluttvekt |  | Prøve ID | Startvekt | Sluttvekt | Tørrvekt |  | Prøve ID | Startvekt | Sluttvekt |  | Prøve ID | Startvekt | Sluttvekt | Tørrvekt |  | Prøve ID | Startvekt | Sluttvekt
ikke skylt | B-1-7 | 1.4556 | 1.4914 | 1.4623 | ikke skylt | B-1-8 | 1.4523 | 1.4872 | ikke skylt | B-2-7 | 1.4566 | 1.5049 | 1.468 | ikke skylt | B-2-8 | 1.4592 | 1.4949 | ikke skylt | B-3-7 | 1.4523 | 1.4982 | 1.4653 | ikke skylt | B-3-8 | 1.4584 | 1.5044
skylt og tørket | B-1-7 | 1.4453 | 1.4741 | 1.4502 | skylt og tørket | B-1-8 | 1.4644 | 1.5084 | skylt og tørket | B-2-7 | 1.4612 | 1.5068 | 1.4715 | skylt og tørket | B-2-8 | 1.4531 | 1.5151 | skylt og tørket | B-3-7 | 1.4637 | 1.5209 | 1.4776 | skylt og tørket | B-3-8 | 1.45 | 1.504
skylt og tørket | B-1-7 | 1.4536 | 1.4938 | 1.4613 | skylt og tørket | B-1-8 | 1.4537 | 1.494 | skylt og tørket | B-2-7 | 1.459 | 1.5066 | 1.4703 | skylt og tørket | B-2-8 | 1.4515 | 1.4994 | skylt og tørket | B-3-7 | 1.4671 | 1.5174 | 1.4781 | skylt og tørket | B-3-8 | 1.46 | 1.5072
skylt og tørket | B-1-7 | 1.4634 | 1.5069 | 1.4687 | skylt og tørket | B-1-8 | 1.4467 | 1.4879 | skylt og tørket | B-2-7 | 1.4557 | 1.5017 | 1.4671 | skylt og tørket | B-2-8 | 1.4621 | 1.5081 | skylt og tørket | B-3-7 | 1.4459 | 1.5004 | 1.4579 | skylt og tørket | B-3-8 | 1.4562 | 1.5076
skylt og tørket | B-1-7 | 1.4603 | 1.4969 | 1.4653 | skylt og tørket | B-1-8 | 1.4509 | 1.4866 | skylt og tørket | B-2-7 | 1.4525 | 1.5016 | 1.4629 | skylt og tørket | B-2-8 | 1.4651 | 1.5095 | skylt og tørket | B-3-7 | 1.4531 | 1.4982 | 1.4667 | skylt og tørket | B-3-8 | 1.4533 | 1.5097

## PETG - Resultatberegninger
Gjennomsnittlige verdier brukt i resultatpresentasjonen for PETG
Uke | Type plast | Temperatur | Tilstand | Dato | Prøve ID | Startvekt | Sluttvekt | Tørket etter 48 timer | Vektendring | Gj.snittlig vektendring | Max vektendring | Min vektendring | Permanent endring | Gj.snittlig premanent endring | Max permanent | Min permanent
20 °C
3 | PETG | 20 | Tørr | 2026-02-17 | B-1-1_1 | 1.4611 | 1.4854 | 1.4705 | 0.0243 | 0.02406 | 0.0321 | 0.0189 | 0.0094 | 0.00736 | 0.0094 | 0.0049
3 | PETG | 20 | Tørr | 2026-02-17 | B-1-1_2 | 1.4515 | 1.4716 | 1.4564 | 0.0201 |  |  |  | 0.0049
3 | PETG | 20 | Tørr | 2026-02-17 | B-1-1_3 | 1.4578 | 1.4827 | 1.4665 | 0.0249 |  |  |  | 0.0087
3 | PETG | 20 | Tørr | 2026-02-17 | B-1-1_4 | 1.4668 | 1.4989 | 1.4751 | 0.0321 |  |  |  | 0.0083
3 | PETG | 20 | Tørr | 2026-02-17 | B-1-1_5 | 1.4536 | 1.4725 | 1.4591 | 0.0189 |  |  |  | 0.0055
3 | PETG | 20 | Våt | 2026-02-17 | B-1-2_1 | 1.4594 | 1.4796 |  | 0.0202 | 0.0228 | 0.0256 | 0.0202
3 | PETG | 20 | Våt | 2026-02-17 | B-1-2_2 | 1.4527 | 1.4748 |  | 0.0221
3 | PETG | 20 | Våt | 2026-02-17 | B-1-2_3 | 1.4586 | 1.4815 |  | 0.0229
3 | PETG | 20 | Våt | 2026-02-17 | B-1-2_4 | 1.4472 | 1.4704 |  | 0.0232
3 | PETG | 20 | Våt | 2026-02-17 | B-1-2_5 | 1.4656 | 1.4912 |  | 0.0256
6 | PETG | 20 | Tørr | 2026-03-09 | B-1-3_1 | 1.4589 | 1.4876 | 1.4661 | 0.0287 | 0.02504 | 0.0287 | 0.0221 | 0.0072 | 0.0074 | 0.0139 | 0.0001
6 | PETG | 20 | Tørr | 2026-03-09 | B-1-3_2 | 1.4538 | 1.4759 | 1.4539 | 0.0221 |  |  |  | 0.0001
6 | PETG | 20 | Tørr | 2026-03-09 | B-1-3_3 | 1.45 | 1.4741 | 1.4639 | 0.0241 |  |  |  | 0.0139
6 | PETG | 20 | Tørr | 2026-03-09 | B-1-3_4 | 1.463 | 1.4903 | 1.471 | 0.0273 |  |  |  | 0.008
6 | PETG | 20 | Tørr | 2026-03-09 | B-1-3_5 | 1.4544 | 1.4774 | 1.4622 | 0.023 |  |  |  | 0.0078
6 | PETG | 20 | Våt | 2026-03-09 | B-1-4_1 | 1.4659 | 1.4866 |  | 0.0207 | 0.02166 | 0.0242 | 0.0201
6 | PETG | 20 | Våt | 2026-03-09 | B-1-4_2 | 1.4647 | 1.4864 |  | 0.0217
6 | PETG | 20 | Våt | 2026-03-09 | B-1-4_3 | 1.4596 | 1.4812 |  | 0.0216
6 | PETG | 20 | Våt | 2026-03-09 | B-1-4_4 | 1.4566 | 1.4808 |  | 0.0242
6 | PETG | 20 | Våt | 2026-03-09 | B-1-4_5 | 1.4485 | 1.4686 |  | 0.0201
9 | PETG | 20 | Tørr | 2026-03-30 | B-1-5_1 | 1.4488 | 1.4752 | 1.4642 | 0.0264 | 0.0264 | 0.0553 | 0.0264 | 0.0154 | 0.01018 | 0.0244 | -0.0029
9 | PETG | 20 | Tørr | 2026-03-30 | B-1-5_2 | 1.4518 | 1.4827 | 1.4561 | 0.0309 |  |  |  | 0.0043
9 | PETG | 20 | Tørr | 2026-03-30 | B-1-5_3 | 1.4549 | 1.5044 | 1.4646 | 0.0495 |  |  |  | 0.0097
9 | PETG | 20 | Tørr | 2026-03-30 | B-1-5_4 | 1.4486 | 1.4761 | 1.473 | 0.0275 |  |  |  | 0.0244
9 | PETG | 20 | Tørr | 2026-03-30 | B-1-5_5 | 1.464 | 1.5193 | 1.4611 | 0.0553 |  |  |  | -0.0029
9 | PETG | 20 | Våt | 2026-03-30 | B-1-6_1 | 1.4584 | 1.4907 |  | 0.0323 | 0.03338 | 0.051 | 0.0258
9 | PETG | 20 | Våt | 2026-03-30 | B-1-6_2 | 1.4552 | 1.5062 |  | 0.051
9 | PETG | 20 | Våt | 2026-03-30 | B-1-6_3 | 1.4591 | 1.4863 |  | 0.0272
9 | PETG | 20 | Våt | 2026-03-30 | B-1-6_4 | 1.4543 | 1.4801 |  | 0.0258
9 | PETG | 20 | Våt | 2026-03-30 | B-1-6_5 | 1.4491 | 1.4797 |  | 0.0306
12 | PETG | 20 | Tørr | 2026-04-21 | B-1-7_1 | 1.4556 | 1.4914 | 1.4623 | 0.0358 | 0.03698 | 0.0435 | 0.0288 | 0.0067 | 0.00592 | 0.0077 | 0.0049
12 | PETG | 20 | Tørr | 2026-04-21 | B-1-7_2 | 1.4453 | 1.4741 | 1.4502 | 0.0288 |  |  |  | 0.0049
12 | PETG | 20 | Tørr | 2026-04-21 | B-1-7_3 | 1.4536 | 1.4938 | 1.4613 | 0.0402 |  |  |  | 0.0077
12 | PETG | 20 | Tørr | 2026-04-21 | B-1-7_4 | 1.4634 | 1.5069 | 1.4687 | 0.0435 |  |  |  | 0.0053
12 | PETG | 20 | Tørr | 2026-04-21 | B-1-7_5 | 1.4603 | 1.4969 | 1.4653 | 0.0366 |  |  |  | 0.005
12 | PETG | 20 | Våt | 2026-04-21 | B-1-8_1 | 1.4523 | 1.4872 |  | 0.0349 | 0.03922 | 0.044 | 0.0349
12 | PETG | 20 | Våt | 2026-04-21 | B-1-8_2 | 1.4644 | 1.5084 |  | 0.044
12 | PETG | 20 | Våt | 2026-04-21 | B-1-8_3 | 1.4537 | 1.494 |  | 0.0403
12 | PETG | 20 | Våt | 2026-04-21 | B-1-8_4 | 1.4467 | 1.4879 |  | 0.0412
12 | PETG | 20 | Våt | 2026-04-21 | B-1-8_5 | 1.4509 | 1.4866 |  | 0.0357
40 °C
3 | PETG | 40 | Tørr | 2026-02-17 | B-2-1_1 | 1.4584 | 1.4886 | 1.4682 | 0.0302 | 0.0293 | 0.0302 | 0.0285 | 0.0098 | 0.00722 | 0.0098 | 0.0011
3 | PETG | 40 | Tørr | 2026-02-17 | B-2-1_2 | 1.4651 | 1.494 | 1.4662 | 0.0289 |  |  |  | 0.0011
3 | PETG | 40 | Tørr | 2026-02-17 | B-2-1_3 | 1.451 | 1.4811 | 1.4594 | 0.0301 |  |  |  | 0.0084
3 | PETG | 40 | Tørr | 2026-02-17 | B-2-1_4 | 1.4514 | 1.4802 | 1.4594 | 0.0288 |  |  |  | 0.008
3 | PETG | 40 | Tørr | 2026-02-17 | B-2-1_5 | 1.4487 | 1.4772 | 1.4575 | 0.0285 |  |  |  | 0.0088
3 | PETG | 40 | Våt | 2026-02-17 | B-2-2_1 | 1.4626 | 1.4929 |  | 0.0303 | 0.03 | 0.033 | 0.0269
3 | PETG | 40 | Våt | 2026-02-17 | B-2-2_2 | 1.4608 | 1.4925 |  | 0.0317
3 | PETG | 40 | Våt | 2026-02-17 | B-2-2_3 | 1.4579 | 1.486 |  | 0.0281
3 | PETG | 40 | Våt | 2026-02-17 | B-2-2_4 | 1.4576 | 1.4906 |  | 0.033
3 | PETG | 40 | Våt | 2026-02-17 | B-2-2_5 | 1.446 | 1.4729 |  | 0.0269
6 | PETG | 40 | Tørr | 2026-03-09 | B-2-3_1 | 1.4556 | 1.488 | 1.4681 | 0.0324 | 0.03138 | 0.035 | 0.0259 | 0.0125 | 0.0089 | 0.0132 | 0.0022
6 | PETG | 40 | Tørr | 2026-03-09 | B-2-3_2 | 1.4556 | 1.4906 | 1.4688 | 0.035 |  |  |  | 0.0132
6 | PETG | 40 | Tørr | 2026-03-09 | B-2-3_3 | 1.4565 | 1.4872 | 1.4645 | 0.0307 |  |  |  | 0.008
6 | PETG | 40 | Tørr | 2026-03-09 | B-2-3_4 | 1.4546 | 1.4805 | 1.4632 | 0.0259 |  |  |  | 0.0086
6 | PETG | 40 | Tørr | 2026-03-09 | B-2-3_5 | 1.4581 | 1.491 | 1.4603 | 0.0329 |  |  |  | 0.0022
6 | PETG | 40 | Våt | 2026-03-09 | B-2-4_1 | 1.4452 | 1.4751 |  | 0.0299 | 0.03018 | 0.0324 | 0.0251
6 | PETG | 40 | Våt | 2026-03-09 | B-2-4_2 | 1.4632 | 1.4952 |  | 0.032
6 | PETG | 40 | Våt | 2026-03-09 | B-2-4_3 | 1.4603 | 1.4927 |  | 0.0324
6 | PETG | 40 | Våt | 2026-03-09 | B-2-4_4 | 1.4536 | 1.4851 |  | 0.0315
6 | PETG | 40 | Våt | 2026-03-09 | B-2-4_5 | 1.4564 | 1.4815 |  | 0.0251
9 | PETG | 40 | Tørr | 2026-03-30 | B-2-5_1 | 1.4575 | 1.5552 | 1.4681 | 0.0977 | 0.05672 | 0.0992 | 0.0267 | 0.0106 | 0.00902 | 0.0166 | 0.0027
9 | PETG | 40 | Tørr | 2026-03-30 | B-2-5_2 | 1.4601 | 1.5593 | 1.47 | 0.0992 |  |  |  | 0.0099
9 | PETG | 40 | Tørr | 2026-03-30 | B-2-5_3 | 1.4642 | 1.4966 | 1.4669 | 0.0324 |  |  |  | 0.0027
9 | PETG | 40 | Tørr | 2026-03-30 | B-2-5_4 | 1.4468 | 1.4744 | 1.4634 | 0.0276 |  |  |  | 0.0166
9 | PETG | 40 | Tørr | 2026-03-30 | B-2-5_5 | 1.4556 | 1.4823 | 1.4609 | 0.0267 |  |  |  | 0.0053
9 | PETG | 40 | Våt | 2026-03-30 | B-2-6_1 | 1.4533 | 1.4891 |  | 0.0358 | 0.04388 | 0.0804 | 0.0322
9 | PETG | 40 | Våt | 2026-03-30 | B-2-6_2 | 1.4529 | 1.4852 |  | 0.0323
9 | PETG | 40 | Våt | 2026-03-30 | B-2-6_3 | 1.4579 | 1.4901 |  | 0.0322
9 | PETG | 40 | Våt | 2026-03-30 | B-2-6_4 | 1.4568 | 1.5372 |  | 0.0804
9 | PETG | 40 | Våt | 2026-03-30 | B-2-6_5 | 1.4566 | 1.4953 |  | 0.0387
12 | PETG | 40 | Tørr | 2026-04-21 | B-2-7_1 | 1.4566 | 1.5049 | 1.468 | 0.0483 | 0.04732 | 0.0491 | 0.0456 | 0.0114 | 0.01096 | 0.0114 | 0.0103
12 | PETG | 40 | Tørr | 2026-04-21 | B-2-7_2 | 1.4612 | 1.5068 | 1.4715 | 0.0456 |  |  |  | 0.0103
12 | PETG | 40 | Tørr | 2026-04-21 | B-2-7_3 | 1.459 | 1.5066 | 1.4703 | 0.0476 |  |  |  | 0.0113
12 | PETG | 40 | Tørr | 2026-04-21 | B-2-7_4 | 1.4557 | 1.5017 | 1.4671 | 0.046 |  |  |  | 0.0114
12 | PETG | 40 | Tørr | 2026-04-21 | B-2-7_5 | 1.4525 | 1.5016 | 1.4629 | 0.0491 |  |  |  | 0.0104
12 | PETG | 40 | Våt | 2026-04-21 | B-2-8_1 | 1.4592 | 1.4949 |  | 0.0357 | 0.0472 | 0.062 | 0.0357
12 | PETG | 40 | Våt | 2026-04-21 | B-2-8_2 | 1.4531 | 1.5151 |  | 0.062
12 | PETG | 40 | Våt | 2026-04-21 | B-2-8_3 | 1.4515 | 1.4994 |  | 0.0479
12 | PETG | 40 | Våt | 2026-04-21 | B-2-8_4 | 1.4621 | 1.5081 |  | 0.046
12 | PETG | 40 | Våt | 2026-04-21 | B-2-8_5 | 1.4651 | 1.5095 |  | 0.0444
60 °C
3 | PETG | 60 | Tørr | 2026-02-17 | B-3-1_1 | 1.45 | 1.4883 | 1.4669 | 0.0383 | 0.03802 | 0.0394 | 0.0348 | 0.0169 | 0.0142 | 0.0169 | 0.0114
3 | PETG | 60 | Tørr | 2026-02-17 | B-3-1_2 | 1.4511 | 1.4895 | 1.4641 | 0.0384 |  |  |  | 0.013
3 | PETG | 60 | Tørr | 2026-02-17 | B-3-1_3 | 1.4518 | 1.4866 | 1.4632 | 0.0348 |  |  |  | 0.0114
3 | PETG | 60 | Tørr | 2026-02-17 | B-3-1_4 | 1.4642 | 1.5036 | 1.4794 | 0.0394 |  |  |  | 0.0152
3 | PETG | 60 | Tørr | 2026-02-17 | B-3-1_5 | 1.4555 | 1.4947 | 1.47 | 0.0392 |  |  |  | 0.0145
3 | PETG | 60 | Våt | 2026-02-17 | B-3-2_1 | 1.4559 | 1.4955 |  | 0.0396 | 0.04364 | 0.0495 | 0.0396
3 | PETG | 60 | Våt | 2026-02-17 | B-3-2_2 | 1.4647 | 1.509 |  | 0.0443
3 | PETG | 60 | Våt | 2026-02-17 | B-3-2_3 | 1.4614 | 1.503 |  | 0.0416
3 | PETG | 60 | Våt | 2026-02-17 | B-3-2_4 | 1.4578 | 1.5073 |  | 0.0495
3 | PETG | 60 | Våt | 2026-02-17 | B-3-2_5 | 1.444 | 1.4872 |  | 0.0432
6 | PETG | 60 | Tørr | 2026-03-09 | B-3-3_1 | 1.4548 | 1.4977 | 1.4663 | 0.0429 | 0.0429 | 0.0472 | 0.0377 | 0.0115 | 0.00976 | 0.0159 | 0.0061
6 | PETG | 60 | Tørr | 2026-03-09 | B-3-3_2 | 1.4657 | 1.5111 | 1.4718 | 0.0454 |  |  |  | 0.0061
6 | PETG | 60 | Tørr | 2026-03-09 | B-3-3_3 | 1.4547 | 1.5019 | 1.4706 | 0.0472 |  |  |  | 0.0159
6 | PETG | 60 | Tørr | 2026-03-09 | B-3-3_4 | 1.4618 | 1.4995 | 1.4686 | 0.0377 |  |  |  | 0.0068
6 | PETG | 60 | Tørr | 2026-03-09 | B-3-3_5 | 1.4604 | 1.5017 | 1.4689 | 0.0413 |  |  |  | 0.0085
6 | PETG | 60 | Våt | 2026-03-09 | B-3-4_1 | 1.4643 | 1.5089 |  | 0.0446 | 0.04264 | 0.0446 | 0.041
6 | PETG | 60 | Våt | 2026-03-09 | B-3-4_2 | 1.461 | 1.5035 |  | 0.0425
6 | PETG | 60 | Våt | 2026-03-09 | B-3-4_3 | 1.4514 | 1.4937 |  | 0.0423
6 | PETG | 60 | Våt | 2026-03-09 | B-3-4_4 | 1.4628 | 1.5038 |  | 0.041
6 | PETG | 60 | Våt | 2026-03-09 | B-3-4_5 | 1.4622 | 1.505 |  | 0.0428
9 | PETG | 60 | Tørr | 2026-03-30 | B-3-5_1 | 1.4546 | 1.4991 | 1.4658 | 0.0445 | 0.0445 | 0.0835 | 0.0395 | 0.0112 | 0.01646 | 0.0261 | 0.0062
9 | PETG | 60 | Tørr | 2026-03-30 | B-3-5_2 | 1.4477 | 1.4894 | 1.4738 | 0.0417 |  |  |  | 0.0261
9 | PETG | 60 | Tørr | 2026-03-30 | B-3-5_3 | 1.4645 | 1.5076 | 1.4707 | 0.0431 |  |  |  | 0.0062
9 | PETG | 60 | Tørr | 2026-03-30 | B-3-5_4 | 1.449 | 1.5325 | 1.4687 | 0.0835 |  |  |  | 0.0197
9 | PETG | 60 | Tørr | 2026-03-30 | B-3-5_5 | 1.4492 | 1.4887 | 1.4683 | 0.0395 |  |  |  | 0.0191
9 | PETG | 60 | Våt | 2026-03-30 | B-3-6_1 | 1.4574 | 1.5095 |  | 0.0521 | 0.05482 | 0.0685 | 0.0471
9 | PETG | 60 | Våt | 2026-03-30 | B-3-6_2 | 1.4611 | 1.5082 |  | 0.0471
9 | PETG | 60 | Våt | 2026-03-30 | B-3-6_3 | 1.4509 | 1.5194 |  | 0.0685
9 | PETG | 60 | Våt | 2026-03-30 | B-3-6_4 | 1.4607 | 1.5176 |  | 0.0569
9 | PETG | 60 | Våt | 2026-03-30 | B-3-6_5 | 1.4648 | 1.5143 |  | 0.0495
12 | PETG | 60 | Tørr | 2026-04-21 | B-3-7_1 | 1.4523 | 1.4982 | 1.4653 | 0.0459 | 0.0506 | 0.0572 | 0.0451 | 0.013 | 0.0127 | 0.0139 | 0.011
12 | PETG | 60 | Tørr | 2026-04-21 | B-3-7_2 | 1.4637 | 1.5209 | 1.4776 | 0.0572 |  |  |  | 0.0139
12 | PETG | 60 | Tørr | 2026-04-21 | B-3-7_3 | 1.4671 | 1.5174 | 1.4781 | 0.0503 |  |  |  | 0.011
12 | PETG | 60 | Tørr | 2026-04-21 | B-3-7_4 | 1.4459 | 1.5004 | 1.4579 | 0.0545 |  |  |  | 0.012
12 | PETG | 60 | Tørr | 2026-04-21 | B-3-7_5 | 1.4531 | 1.4982 | 1.4667 | 0.0451 |  |  |  | 0.0136
12 | PETG | 60 | Våt | 2026-04-21 | B-3-8_1 | 1.4584 | 1.5044 |  | 0.046 | 0.051 | 0.0564 | 0.046
12 | PETG | 60 | Våt | 2026-04-21 | B-3-8_2 | 1.45 | 1.504 |  | 0.054
12 | PETG | 60 | Våt | 2026-04-21 | B-3-8_3 | 1.46 | 1.5072 |  | 0.0472
12 | PETG | 60 | Våt | 2026-04-21 | B-3-8_4 | 1.4562 | 1.5076 |  | 0.0514
12 | PETG | 60 | Våt | 2026-04-21 | B-3-8_5 | 1.4533 | 1.5097 |  | 0.0564

## PETG - Mellomregning
Tabeller for vektendring og permanent vektendring for PETG
Dette vedlegget viser mellomregninger og beregnede verdier brukt som grunnlag for diagrammer og resultatpresentasjon i rapporten. Verdiene er beregnet fra rådata presentert i fanen «PETG – Resultatberegninger».
DEL 1 - Vektendring
Tabell 1. Gjennomsnittlig vektendring brukt i resultatpresentasjon og punktdiagram.
| 20°C |  | 40°C |  | 60°C
Uke | Tørr | Våt | Tørr | Våt | Tørr | Våt
3 | 0.02406 | 0.0228 | 0.0293 | 0.03 | 0.03802 | 0.04364
6 | 0.02504 | 0.02166 | 0.03138 | 0.03018 | 0.0429 | 0.04264
9 | 0.0264 | 0.03338 | 0.05672 | 0.04388 | 0.0445 | 0.05482
12 | 0.03698 | 0.03922 | 0.04732 | 0.0472 | 0.0506 | 0.051
Tabellen viser gjennomsnittlige verdier beregnet fra rådata presentert i fanen «PETG – Resultatberegninger».
Tabell 2. Maksimums- og minimumsverdier brukt til feilfelt for vektendring.
| 20°C |  |  |  | 40°C |  |  |  | 60°C
| Tørr |  | Våt |  | Tørr |  | Våt |  | Tørr |  | Våt
Uke | Maks | Min | Maks | Min | Maks | Min | Maks | Min | Maks | Min | Maks | Min
3 | 0.0321 | 0.0189 | 0.0256 | 0.0202 | 0.0302 | 0.0285 | 0.033 | 0.0269 | 0.0394 | 0.0348 | 0.0495 | 0.0396
6 | 0.0287 | 0.0221 | 0.0242 | 0.0201 | 0.035 | 0.0259 | 0.0324 | 0.0251 | 0.0472 | 0.0377 | 0.0446 | 0.041
9 | 0.0553 | 0.0264 | 0.051 | 0.0258 | 0.0992 | 0.0267 | 0.0804 | 0.0322 | 0.0835 | 0.0395 | 0.0685 | 0.0471
12 | 0.0435 | 0.0288 | 0.044 | 0.0349 | 0.0491 | 0.0456 | 0.062 | 0.0357 | 0.0572 | 0.0451 | 0.0564 | 0.046
Tabellen viser maksimums- og minimumsverdier for vektendring ved ulike temperaturer og tilstander. Verdiene er hentet fra fanen «PETG – Resultatberegninger» og brukt som grunnlag for beregning av feilfelt i punktdiagrammet.
Tabell 3. Beregnede feilverdier brukt til feilfelt for vektendring.
| 20°C |  |  |  | 40°C |  |  |  | 60°C
| Tørr |  | Våt |  | Tørr |  | Våt |  | Tørr |  | Våt
Uke | Maks - gj.snitt | Gj.snitt - min | Maks - gj.snitt | Gj.snitt - min | Maks - gj.snitt | Gj.snitt - min | Maks - gj.snitt | Gj.snitt - min | Maks - gj.snitt | Gj.snitt - min | Maks - gj.snitt | Gj.snitt - min
3 | 0.00804 | 0.00516 | 0.0028 | 0.0026 | 0.0009 | 0.0008 | 0.003 | 0.0031 | 0.00138 | 0.00322 | 0.00586 | 0.00404
6 | 0.00366 | 0.00294 | 0.00254 | 0.00156 | 0.00362 | 0.00548 | 0.00222 | 0.00508 | 0.0043 | 0.0052 | 0.00196 | 0.00164
9 | 0.0289 | 0 | 0.01762 | 0.00758 | 0.04248 | 0.03002 | 0.03652 | 0.01168 | 0.039 | 0.005 | 0.01368 | 0.00772
12 | 0.00652 | 0.00818 | 0.00478 | 0.00432 | 0.00178 | 0.00172 | 0.0148 | 0.0115 | 0.0066 | 0.0055 | 0.0054 | 0.005
Tabellen viser beregnede feilverdier brukt til feilfelt i punktdiagrammet. Verdiene er beregnet fra maksimums-, minimums- og gjennomsnittsverdier hentet fra fanen «PETG – Resultatberegninger».
DEL 2 - Permanent vektendring
Tabell 4. Gjennomsnittlig permanent vektendring brukt i resultatpresentasjon og stolpediagram.
| 20°C | 40°C | 60°C
Uke | Tørr | Tørr | Tørr
3 | 0.00736 | 0.00722 | 0.0142
6 | 0.0074 | 0.0089 | 0.00976
9 | 0.01018 | 0.00902 | 0.01646
12 | 0.00592 | 0.01096 | 0.0127
Tabellen viser gjennomsnittlige verdier beregnet fra rådata presentert i fanen «PETG – Resultatberegninger».
Tabell 5. Maksimums- og minimumsverdier brukt til feilfelt for permanent vektendring etter 48 timers tørking
| 20°C |  | 40°C |  | 60°C
Uke | Maks | Min | Maks | Min | Maks | Min
3 | 0.0094 | 0.0049 | 0.0098 | 0.0011 | 0.0169 | 0.0114
6 | 0.0139 | 0.0001 | 0.0132 | 0.0022 | 0.0159 | 0.0061
9 | 0.0244 | -0.0029 | 0.0166 | 0.0027 | 0.0261 | 0.0062
12 | 0.0077 | 0.0049 | 0.0114 | 0.0103 | 0.0139 | 0.011
Tabellen viser maksimums- og minimumsverdier for vektendring ved ulike temperaturer og tilstander. Verdiene er hentet fra fanen «PETG – Resultatberegninger» og brukt som grunnlag for beregning av feilfelt i punktdiagrammet.
Tabell 6. Beregnede feilverdier brukt til feilfelt for permanent vektendring.
| 20°C |  | 40°C |  | 60°C
| Tørr |  | Tørr |  | Tørr
Uke | Maks - gj.snitt | Gj.snitt - min | Maks - gj.snitt | Gj.snitt - min | Maks - gj.snitt | Gj.snitt - min
3 | 0.00204 | 0.00246 | 0.00258 | 0.00612 | 0.0027 | 0.0028
6 | 0.0065 | 0.0073 | 0.0043 | 0.0067 | 0.00614 | 0.00366
9 | 0.01422 | 0.01308 | 0.00758 | 0.00632 | 0.00964 | 0.01026
12 | 0.00178 | 0.00102 | 0.00044 | 0.00066 | 0.0012 | 0.0017
Tabellen viser beregnede feilverdier brukt til feilfelt i stolpediagrammet. Verdiene er beregnet fra maksimums-, minimums- og gjennomsnittsverdier hentet fra fanen «PETG – Resultatberegninger».

## PETG - Diagrammer
Resultater for PETG – vektendring og permanent endring
Dette vedlegget viser beregnede gjennomsnittsverdier og feilverdier brukt i resultatpresentasjonen for PETG-prøvene.
Verdiene er beregnet fra rådata presentert i fanen «PETG – Resultatberegninger».
Resultater for PETG – vektendring
Tabell 1. Gjennomsnittlig vektendring brukt i resultatpresentasjon og punktdiagram.
Verdier fra tabell 1. Gjennomsnittlig vektendring over tid
Uke | 20°C Tørr | 20°C Våt | 40°C Tørr | 40°C Våt | 60°C Tørr | 60°C Våt
3 | 0.0241 | 0.0228 | 0.0293 | 0.03 | 0.038 | 0.0436
6 | 0.025 | 0.0217 | 0.0314 | 0.0302 | 0.0429 | 0.0426
9 | 0.0264 | 0.0334 | 0.0567 | 0.0439 | 0.0445 | 0.0548
12 | 0.037 | 0.0392 | 0.0473 | 0.0472 | 0.0506 | 0.051
Verdier fra tabell 3. Beregnede feilverdier brukt til feilfelt for vektendring.
| 20°C |  |  |  | 40°C |  |  |  | 60°C
| Tørr |  | Våt |  | Tørr |  | Våt |  | Tørr |  | Våt
Uke | Maks - gj.snitt | Gj.snitt - min | Maks - gj.snitt | Gj.snitt - min | Maks - gj.snitt | Gj.snitt - min | Maks - gj.snitt | Gj.snitt - min | Maks - gj.snitt | Gj.snitt - min | Maks - gj.snitt | Gj.snitt - min
3 | 0.00804 | 0.00516 | 0.0028 | 0.0026 | 0.0009 | 0.0008 | 0.003 | 0.0031 | 0.00138 | 0.00322 | 0.00586 | 0.00404
6 | 0.00366 | 0.00294 | 0.00254 | 0.00156 | 0.00362 | 0.00548 | 0.00222 | 0.00508 | 0.0043 | 0.0052 | 0.00196 | 0.00164
9 | 0.0289 | 0 | 0.01762 | 0.00758 | 0.04248 | 0.03002 | 0.03652 | 0.01168 | 0.039 | 0.005 | 0.01368 | 0.00772
12 | 0.00652 | 0.00818 | 0.00478 | 0.00432 | 0.00178 | 0.00172 | 0.0148 | 0.0115 | 0.0066 | 0.0055 | 0.0054 | 0.005
Resultater for PETG – permanent endring
Gjennomsnittlig permanent vektendring
Uke | 20°C Tørr | 40°C Tørr | 60°C Tørr
3 | 0.00736 | 0.00722 | 0.0142
6 | 0.0074 | 0.0089 | 0.00976
9 | 0.01018 | 0.00902 | 0.01646
12 | 0.00592 | 0.01096 | 0.0139
Beregnede feilverdier brukt til feilfelt - permanent vektendring
Uke | 20°C |  | 40°C |  | 60°C
| Maks - gj.snitt | Gj.snitt - min | Maks - gj.snitt | Gj.snitt - min | Maks - gj.snitt | Gj.snitt - min
3 | 0.00204 | 0.00246 | 0.00258 | 0.00612 | 0.0027 | 0.0028
6 | 0.0065 | 0.0073 | 0.0043 | 0.0067 | 0.00614 | 0.00366
9 | 0.01422 | 0.01308 | 0.00758 | 0.00632 | 0.00964 | 0.01026
12 | 0.00178 | 0.00102 | 0.00044 | 0.00066 | 0.0012 | 0.0017
Dette diagrammet viser:
1. Hvor mye vann materialet tar opp
2. Hvordan temperatur påvirker vannopptaket
3. Forskjellen mellom tørre og våte prøver
4. Utviklingen over tid
Feilfeltene viser:
- variasjon mellom prøvene
- hvor spredt målingene er
Små feilfelt:
→ prøvene oppfører seg likt
Store feilfelt:
→ større variasjon mellom prøvene
Dette diagrammet viser:
1. Hva som blir igjen etter tørking
2. Hvor mye vann/salt som ikke forsvinner ut igjen
3. Strukturelle endringer som for eksempel avskalling av materialer kan gi minusverdier.
Feilfeltene viser:
- variasjon mellom prøvene
- hvor spredt målingene er
Små feilfelt:
→ prøvene oppfører seg likt
Store feilfelt:
→ større variasjon mellom prøvene

## PETG - Prosent
PETG – prosentberegninger
Andel av vektopptaket som ble værende i materialet etter tørking
Uke | Temperatur | Gj.snittlig vektendring (g) | Gj.snittlig permanent endring (g) | Permanent andel av opptak (%)
3 | 20°C | 0.0241 | 0.0074 | 30.71%
6 | 20°C | 0.025 | 0.0074 | 29.6%
9 | 20°C | 0.0264 | 0.0102 | 38.64%
12 | 20°C | 0.037 | 0.0059 | 15.95%
3 | 40°C | 0.0293 | 0.0072 | 24.57%
6 | 40°C | 0.0314 | 0.0089 | 28.34%
9 | 40°C | 0.0567 | 0.009 | 15.87%
12 | 40°C | 0.0473 | 0.011 | 23.26%
3 | 60°C | 0.038 | 0.0142 | 37.37%
6 | 60°C | 0.0429 | 0.0098 | 22.84%
9 | 60°C | 0.0445 | 0.0165 | 37.08%
12 | 60°C | 0.0506 | 0.0127 | 25.1%
Uke | 20°C | 40°C | 60°C
3 | 30.71% | 24.57% | 37.37%
6 | 29.6% | 28.34% | 22.84%
9 | 38.64% | 15.87% | 37.08%
12 | 15.95% | 23.26% | 25.1%
Permanent andel av opptak (%) er beregnet som forholdet mellom gjennomsnittlig permanent vektendring og gjennomsnittlig vektendring.
Verdiene er formatert som prosent i Excel.
Permanent andel av opptak (%) er beregnet som forholdet mellom gjennomsnittlig permanent vektendring og gjennomsnittlig vektendring.
𝑃𝑒𝑟𝑚𝑎𝑛𝑒𝑛𝑡 𝑎𝑛𝑑𝑒𝑙= (𝑃𝑒𝑟𝑚𝑎𝑛𝑒𝑛𝑡 𝑒𝑛𝑑𝑟𝑖𝑛𝑔)/𝑉𝑒𝑘𝑡𝑒𝑛𝑑𝑟𝑖𝑛𝑔
Verdiene er formatert som prosent i Excel.

## ASA - Vektregistrering
|  |  | Plasttype: ASA |  |  |  | Første testpinne i hvert sett skal ikke skylles
| Dato |  | 28/1
| Prøve ID | Startvekt | Prøve ID | Startvekt
| C-0-1 | 1.1818 | C-0-2 | 1.171
| C-0-1 | 1.1695 | C-0-2 | 1.1734
| C-0-1 | 1.1737 | C-0-2 | 1.1693
| C-0-1 | 1.163 | C-0-2 | 1.1675
| C-0-1 | 1.1684 | C-0-2 | 1.1849
| Temp 20C | [8 empty] | Temp 40C | [8 empty] | Temp 60C
| Tørr |  |  |  |  | Våt |  |  |  | Tørr |  |  |  |  | Våt |  |  |  | Tørr |  |  |  |  | Våt
| Dato | 27/1 | 17/2 | 18/2 |  | Dato | 27/1 | 17/2 |  | Dato | 27/1 | 17/2 | 18/2 |  | Dato | 27/1 | 17/2 |  | Dato | 28/1 | 17/2 | 18/2 |  | Dato | 28/1 | 17/2
| Prøve ID | Startvekt | Sluttvekt | Tørrvekt |  | Prøve ID | Startvekt | Sluttvekt |  | Prøve ID | Startvekt | Sluttvekt | Tørrvekt |  | Prøve ID | Startvekt | Sluttvekt |  | Prøve ID | Startvekt | Sluttvekt | Tørrvekt |  | Prøve ID | Startvekt | Sluttvekt
ikke skylt | C-1-1 | 1.1703 | 1.1871 | 1.1717 | ikke skylt | C-1-2 | 1.1712 | 1.1864 | ikke skylt | C-2-1 | 1.1677 | 1.2136 | 1.1701 | ikke skylt | C-2-2 | 1.165 | 1.1846 | ikke skylt | C-3-1 | 1.1695 | 1.1871 | 1.1721 | ikke skylt | C-3-2 | 1.1666 | 1.187
skylt og tørket | C-1-1 | 1.1659 | 1.1825 | 1.1664 | skylt og tørket | C-1-2 | 1.1727 | 1.1889 | skylt og tørket | C-2-1 | 1.1738 | 1.209 | 1.1846 | skylt og tørket | C-2-2 | 1.1683 | 1.1966 | skylt og tørket | C-3-1 | 1.167 | 1.1914 | 1.1705 | skylt og tørket | C-3-2 | 1.1613 | 1.1811
skylt og tørket | C-1-1 | 1.1713 | 1.1864 | 1.1715 | skylt og tørket | C-1-2 | 1.1726 | 1.2033 | skylt og tørket | C-2-1 | 1.1785 | 1.2275 | 1.1823 | skylt og tørket | C-2-2 | 1.1737 | 1.1875 | skylt og tørket | C-3-1 | 1.1781 | 1.1948 | 1.182 | skylt og tørket | C-3-2 | 1.1754 | 1.206
skylt og tørket | C-1-1 | 1.1767 | 1.1915 | 1.1778 | skylt og tørket | C-1-2 | 1.1648 | 1.1818 | skylt og tørket | C-2-1 | 1.1602 | 1.2171 | 1.163 | skylt og tørket | C-2-2 | 1.1716 | 1.1867 | skylt og tørket | C-3-1 | 1.1665 | 1.1799 | 1.1685 | skylt og tørket | C-3-2 | 1.1561 | 1.1739
skylt og tørket | C-1-1 | 1.1756 | 1.1929 | 1.178 | skylt og tørket | C-1-2 | 1.1715 | 1.2016 | skylt og tørket | C-2-1 | 1.1653 | 1.2099 | 1.1668 | skylt og tørket | C-2-2 | 1.1771 | 1.1931 | skylt og tørket | C-3-1 | 1.1759 | 1.2175 | 1.1794 | skylt og tørket | C-3-2 | 1.1785 | 1.2017
| Dato | 27/1 | 2026-03-09 | 2026-03-11 |  | Dato | 27/1 | 2026-03-09 |  | Dato | 27/1 | 2026-03-09 | 2026-03-11 |  | Dato | 27/1 | 2026-03-09 |  | Dato | 28/1 | 2026-03-09 | 2026-03-11 |  | Dato | 28/1 | 2026-03-09
| Prøve ID | Startvekt | Sluttvekt | Tørrvekt |  | Prøve ID | Startvekt | Sluttvekt |  | Prøve ID | Startvekt | Sluttvekt | Tørrvekt |  | Prøve ID | Startvekt | Sluttvekt |  | Prøve ID | Startvekt | Sluttvekt | Tørrvekt |  | Prøve ID | Startvekt | Sluttvekt
ikke skylt | C-1-3 | 1.1711 | 1.1896 | 1.1704 | ikke skylt | C-1-4 | 1.1633 | 1.2003 | ikke skylt | C-2-3 | 1.1812 | 1.2374 | 1.1718 | ikke skylt | C-2-4 | 1.1746 | 1.2481 | ikke skylt | C-3-3 | 1.1731 | 1.2268 | 1.177 | ikke skylt | C-3-4 | 1.1576 | 1.2176
skylt og tørket | C-1-3 | 1.1711 | 1.191 | 1.1702 | skylt og tørket | C-1-4 | 1.171 | 1.1907 | skylt og tørket | C-2-3 | 1.1751 | 1.2214 | 1.1772 | skylt og tørket | C-2-4 | 1.17 | 1.246 | skylt og tørket | C-3-3 | 1.1565 | 1.2207 | 1.1738 | skylt og tørket | C-3-4 | 1.172 | 1.2396
skylt og tørket | C-1-3 | 1.1708 | 1.2055 | 1.1732 | skylt og tørket | C-1-4 | 1.1717 | 1.2205 | skylt og tørket | C-2-3 | 1.1719 | 1.2289 | 1.1783 | skylt og tørket | C-2-4 | 1.1787 | 1.2267 | skylt og tørket | C-3-3 | 1.174 | 1.246 | 1.1784 | skylt og tørket | C-3-4 | 1.1844 | 1.2305
skylt og tørket | C-1-3 | 1.1633 | 1.181 | 1.1711 | skylt og tørket | C-1-4 | 1.1625 | 1.2132 | skylt og tørket | C-2-3 | 1.164 | 1.2188 | 1.1708 | skylt og tørket | C-2-4 | 1.182 | 1.2357 | skylt og tørket | C-3-3 | 1.1824 | 1.2332 | 1.1691 | skylt og tørket | C-3-4 | 1.1699 | 1.2301
skylt og tørket | C-1-3 | 1.1656 | 1.183 | 1.1701 | skylt og tørket | C-1-4 | 1.1647 | 1.1901 | skylt og tørket | C-2-3 | 1.1803 | 1.2349 | 1.1729 | skylt og tørket | C-2-4 | 1.1633 | 1.2412 | skylt og tørket | C-3-3 | 1.1699 | 1.2181 | 1.1722 | skylt og tørket | C-3-4 | 1.1762 | 1.2439 | 7
| Dato | 27/1 | 2026-03-30 | 2026-04-01 |  | Dato | 27/1 | 2026-03-30 |  | Dato | 27/1 | 2026-03-30 | 2026-04-01 |  | Dato | 27/1 | 2026-03-30 |  | Dato | 28/1 | 2026-03-30 | 2026-04-01 |  | Dato | 28/1 | 2026-03-30
| Prøve ID | Startvekt | Sluttvekt | Tørrvekt |  | Prøve ID | Startvekt | Sluttvekt |  | Prøve ID | Startvekt | Sluttvekt | Tørrvekt |  | Prøve ID | Startvekt | Sluttvekt |  | Prøve ID | Startvekt | Sluttvekt | Tørrvekt |  | Prøve ID | Startvekt | Sluttvekt
ikke skylt | C-1-5 | 1.1694 | 1.2085 | 1.1698 | ikke skylt | C-1-6 | 1.16 | 1.2253 | ikke skylt | C-2-5 | 1.1671 | 1.2224 | 1.1727 | ikke skylt | C-2-6 | 1.1661 | 1.2276 | ikke skylt | C-3-5 | 1.1735 | 1.2352 | 1.1678 | ikke skylt | C-3-6 | 1.178 | 1.2153
skylt og tørket | C-1-5 | 1.17 | 1.1988 | 1.1706 | skylt og tørket | C-1-6 | 1.161 | 1.2018 | skylt og tørket | C-2-5 | 1.1705 | 1.2367 | 1.1776 | skylt og tørket | C-2-6 | 1.1773 | 1.2153 | skylt og tørket | C-3-5 | 1.1708 | 1.2422 | 1.1748 | skylt og tørket | C-3-6 | 1.1697 | 1.205
skylt og tørket | C-1-5 | 1.1662 | 1.1894 | 1.1735 | skylt og tørket | C-1-6 | 1.167 | 1.1852 | skylt og tørket | C-2-5 | 1.1758 | 1.2318 | 1.1788 | skylt og tørket | C-2-6 | 1.1726 | 1.2369 | skylt og tørket | C-3-5 | 1.1679 | 1.2016 | 1.177 | skylt og tørket | C-3-6 | 1.1745 | 1.2254
skylt og tørket | C-1-5 | 1.1795 | 1.2002 | 1.1738 | skylt og tørket | C-1-6 | 1.1834 | 1.2201 | skylt og tørket | C-2-5 | 1.1745 | 1.2242 | 1.1761 | skylt og tørket | C-2-6 | 1.1739 | 1.2083 | skylt og tørket | C-3-5 | 1.1701 | 1.2165 | 1.1695 | skylt og tørket | C-3-6 | 1.1801 | 1.2127
skylt og tørket | C-1-5 | 1.1733 | 1.1975 | 1.1708 | skylt og tørket | C-1-6 | 1.1742 | 1.1904 | skylt og tørket | C-2-5 | 1.1662 | 1.2188 | 1.1725 | skylt og tørket | C-2-6 | 1.1709 | 1.2044 | skylt og tørket | C-3-5 | 1.1736 | 1.2161 | 1.1722 | skylt og tørket | C-3-6 | 1.1733 | 1.2331
| Dato | 27/1 | 2026-04-21 | 2026-04-23 |  | Dato | 27/1 | 2026-04-21 |  | Dato | 27/1 | 2026-04-21 | 2026-04-23 |  | Dato | 27/1 | 2026-04-21 |  | Dato | 28/1 | 2026-04-21 | 2026-04-23 |  | Dato | 28/1 | 2026-04-21
| Prøve ID | Startvekt | Sluttvekt | Tørrvekt |  | Prøve ID | Startvekt | Sluttvekt |  | Prøve ID | Startvekt | Sluttvekt | Tørrvekt |  | Prøve ID | Startvekt | Sluttvekt |  | Prøve ID | Startvekt | Sluttvekt | Tørrvekt |  | Prøve ID | Startvekt | Sluttvekt
ikke skylt | C-1-7 | 1.1669 | 1.2078 | 1.169 | ikke skylt | C-1-8 | 1.1754 | 1.2031 | ikke skylt | C-2-7 | 1.1702 | 1.224 | 1.1734 | ikke skylt | C-2-8 | 1.1763 | 1.2301 | ikke skylt | C-3-7 | 1.173 | 1.233 | 1.1657 | ikke skylt | C-3-8 | 1.1716 | 1.2503
skylt og tørket | C-1-7 | 1.1728 | 1.1952 | 1.1741 | skylt og tørket | C-1-8 | 1.1757 | 1.198 | skylt og tørket | C-2-7 | 1.1669 | 1.2031 | 1.1703 | skylt og tørket | C-2-8 | 1.1633 | 1.2257 | skylt og tørket | C-3-7 | 1.1625 | 1.2281 | 1.177 | skylt og tørket | C-3-8 | 1.1754 | 1.248
skylt og tørket | C-1-7 | 1.1741 | 1.1962 | 1.1754 | skylt og tørket | C-1-8 | 1.1759 | 1.2077 | skylt og tørket | C-2-7 | 1.1703 | 1.2215 | 1.1741 | skylt og tørket | C-2-8 | 1.1866 | 1.2506 | skylt og tørket | C-3-7 | 1.1732 | 1.231 | 1.1728 | skylt og tørket | C-3-8 | 1.1728 | 1.2264
skylt og tørket | C-1-7 | 1.1664 | 1.1868 | 1.1675 | skylt og tørket | C-1-8 | 1.171 | 1.2188 | skylt og tørket | C-2-7 | 1.1754 | 1.2246 | 1.1783 | skylt og tørket | C-2-8 | 1.16 | 1.2067 | skylt og tørket | C-3-7 | 1.1681 | 1.2388 | 1.1694 | skylt og tørket | C-3-8 | 1.1803 | 1.2529
skylt og tørket | C-1-7 | 1.1607 | 1.1903 | 1.1622 | skylt og tørket | C-1-8 | 1.165 | 1.2058 | skylt og tørket | C-2-7 | 1.1733 | 1.2443 | 1.1778 | skylt og tørket | C-2-8 | 1.1752 | 1.2396 | skylt og tørket | C-3-7 | 1.1666 | 1.2145 | 1.175 | skylt og tørket | C-3-8 | 1.176 | 1.2289

## ASA - Resultatberegninger
Gjennomsnittlige verdier brukt i resultatpresentasjonen for ASA
Uke | Type plast | Temperatur | Tilstand | Dato | Prøve ID | Startvekt | Sluttvekt | Tørket etter 48 timer | Vektendring | Gj.snittlig vektendring | Max vektendring | Min vektendring | Permanent endring | Gj.snittlig premanent endring | Max permanent | Min permanent
20 °C
3 | ASA | 20 | Tørr | 2026-02-17 | C-1-1_1 | 1.1703 | 1.1871 | 1.1717 | 0.0168 | 0.01612 | 0.0173 | 0.0168 | 0.0014 | 0.00112 | 0.0024 | 0.0002
3 | ASA | 20 | Tørr | 2026-02-17 | C-1-1_2 | 1.1659 | 1.1825 | 1.1664 | 0.0166 |  |  |  | 0.0005
3 | ASA | 20 | Tørr | 2026-02-17 | C-1-1_3 | 1.1713 | 1.1864 | 1.1715 | 0.0151 |  |  |  | 0.0002
3 | ASA | 20 | Tørr | 2026-02-17 | C-1-1_4 | 1.1767 | 1.1915 | 1.1778 | 0.0148 |  |  |  | 0.0011
3 | ASA | 20 | Tørr | 2026-02-17 | C-1-1_5 | 1.1756 | 1.1929 | 1.178 | 0.0173 |  |  |  | 0.0024
3 | ASA | 20 | Våt | 2026-02-17 | C-1-2_1 | 1.1712 | 1.1864 |  | 0.0152 | 0.02184 | 0.0307 | 0.0152
3 | ASA | 20 | Våt | 2026-02-17 | C-1-2_2 | 1.1727 | 1.1889 |  | 0.0162
3 | ASA | 20 | Våt | 2026-02-17 | C-1-2_3 | 1.1726 | 1.2033 |  | 0.0307
3 | ASA | 20 | Våt | 2026-02-17 | C-1-2_4 | 1.1648 | 1.1818 |  | 0.017
3 | ASA | 20 | Våt | 2026-02-17 | C-1-2_5 | 1.1715 | 1.2016 |  | 0.0301
6 | ASA | 20 | Tørr | 2026-03-09 | C-1-3_1 | 1.1711 | 1.1896 | 1.1704 | 0.0185 | 0.02164 | 0.0347 | 0.0174 | -0.0007 | 0.00262 | 0.0078 | -0.0009
6 | ASA | 20 | Tørr | 2026-03-09 | C-1-3_2 | 1.1711 | 1.191 | 1.1702 | 0.0199 |  |  |  | -0.0009
6 | ASA | 20 | Tørr | 2026-03-09 | C-1-3_3 | 1.1708 | 1.2055 | 1.1732 | 0.0347 |  |  |  | 0.0024
6 | ASA | 20 | Tørr | 2026-03-09 | C-1-3_4 | 1.1633 | 1.181 | 1.1711 | 0.0177 |  |  |  | 0.0078
6 | ASA | 20 | Tørr | 2026-03-09 | C-1-3_5 | 1.1656 | 1.183 | 1.1701 | 0.0174 |  |  |  | 0.0045
6 | ASA | 20 | Våt | 2026-03-09 | C-1-4_1 | 1.1633 | 1.2003 |  | 0.037 | 0.03632 | 0.0507 | 0.0197
6 | ASA | 20 | Våt | 2026-03-09 | C-1-4_2 | 1.171 | 1.1907 |  | 0.0197
6 | ASA | 20 | Våt | 2026-03-09 | C-1-4_3 | 1.1717 | 1.2205 |  | 0.0488
6 | ASA | 20 | Våt | 2026-03-09 | C-1-4_4 | 1.1625 | 1.2132 |  | 0.0507
6 | ASA | 20 | Våt | 2026-03-09 | C-1-4_5 | 1.1647 | 1.1901 |  | 0.0254
9 | ASA | 20 | Tørr | 2026-03-30 | C-1-5_1 | 1.1694 | 1.2085 | 1.1698 | 0.0391 | 0.0272 | 0.0391 | 0.0207 | 0.0004 | 2e-05 | 0.0073 | -0.0057
9 | ASA | 20 | Tørr | 2026-03-30 | C-1-5_2 | 1.17 | 1.1988 | 1.1706 | 0.0288 |  |  |  | 0.0006
9 | ASA | 20 | Tørr | 2026-03-30 | C-1-5_3 | 1.1662 | 1.1894 | 1.1735 | 0.0232 |  |  |  | 0.0073
9 | ASA | 20 | Tørr | 2026-03-30 | C-1-5_4 | 1.1795 | 1.2002 | 1.1738 | 0.0207 |  |  |  | -0.0057
9 | ASA | 20 | Tørr | 2026-03-30 | C-1-5_5 | 1.1733 | 1.1975 | 1.1708 | 0.0242 |  |  |  | -0.0025
9 | ASA | 20 | Våt | 2026-03-30 | C-1-6_1 | 1.16 | 1.2253 |  | 0.0653 | 0.03544 | 0.0653 | 0.0162
9 | ASA | 20 | Våt | 2026-03-30 | C-1-6_2 | 1.161 | 1.2018 |  | 0.0408
9 | ASA | 20 | Våt | 2026-03-30 | C-1-6_3 | 1.167 | 1.1852 |  | 0.0182
9 | ASA | 20 | Våt | 2026-03-30 | C-1-6_4 | 1.1834 | 1.2201 |  | 0.0367
9 | ASA | 20 | Våt | 2026-03-30 | C-1-6_5 | 1.1742 | 1.1904 |  | 0.0162
12 | ASA | 20 | Tørr | 2026-04-21 | C-1-7_1 | 1.1669 | 1.2078 | 1.169 | 0.0409 | 0.02708 | 0.0409 | 0.0204 | 0.0021 | 0.00146 | 0.0021 | 0.0011
12 | ASA | 20 | Tørr | 2026-04-21 | C-1-7_2 | 1.1728 | 1.1952 | 1.1741 | 0.0224 |  |  |  | 0.0013
12 | ASA | 20 | Tørr | 2026-04-21 | C-1-7_3 | 1.1741 | 1.1962 | 1.1754 | 0.0221 |  |  |  | 0.0013
12 | ASA | 20 | Tørr | 2026-04-21 | C-1-7_4 | 1.1664 | 1.1868 | 1.1675 | 0.0204 |  |  |  | 0.0011
12 | ASA | 20 | Tørr | 2026-04-21 | C-1-7_5 | 1.1607 | 1.1903 | 1.1622 | 0.0296 |  |  |  | 0.0015
12 | ASA | 20 | Våt | 2026-04-21 | C-1-8_1 | 1.1754 | 1.2031 |  | 0.0277 | 0.03408 | 0.0478 | 0.0223
12 | ASA | 20 | Våt | 2026-04-21 | C-1-8_2 | 1.1757 | 1.198 |  | 0.0223
12 | ASA | 20 | Våt | 2026-04-21 | C-1-8_3 | 1.1759 | 1.2077 |  | 0.0318
12 | ASA | 20 | Våt | 2026-04-21 | C-1-8_4 | 1.171 | 1.2188 |  | 0.0478
12 | ASA | 20 | Våt | 2026-04-21 | C-1-8_5 | 1.165 | 1.2058 |  | 0.0408
40 °C
3 | ASA | 40 | Tørr | 2026-02-17 | C-2-1_1 | 1.1677 | 1.2136 | 1.1701 | 0.0459 | 0.04632 | 0.0569 | 0.0352 | 0.0024 | 0.00426 | 0.0108 | 0.0015
3 | ASA | 40 | Tørr | 2026-02-17 | C-2-1_2 | 1.1738 | 1.209 | 1.1846 | 0.0352 |  |  |  | 0.0108
3 | ASA | 40 | Tørr | 2026-02-17 | C-2-1_3 | 1.1785 | 1.2275 | 1.1823 | 0.049 |  |  |  | 0.0038
3 | ASA | 40 | Tørr | 2026-02-17 | C-2-1_4 | 1.1602 | 1.2171 | 1.163 | 0.0569 |  |  |  | 0.0028
3 | ASA | 40 | Tørr | 2026-02-17 | C-2-1_5 | 1.1653 | 1.2099 | 1.1668 | 0.0446 |  |  |  | 0.0015
3 | ASA | 40 | Våt | 2026-02-17 | C-2-2_1 | 1.165 | 1.1846 |  | 0.0196 | 0.01856 | 0.0283 | 0.0151
3 | ASA | 40 | Våt | 2026-02-17 | C-2-2_2 | 1.1683 | 1.1966 |  | 0.0283
3 | ASA | 40 | Våt | 2026-02-17 | C-2-2_3 | 1.1737 | 1.1875 |  | 0.0138
3 | ASA | 40 | Våt | 2026-02-17 | C-2-2_4 | 1.1716 | 1.1867 |  | 0.0151
3 | ASA | 40 | Våt | 2026-02-17 | C-2-2_5 | 1.1771 | 1.1931 |  | 0.016
6 | ASA | 40 | Tørr | 2026-03-09 | C-2-3_1 | 1.1812 | 1.2374 | 1.1718 | 0.0562 | 0.05378 | 0.057 | 0.0463 | -0.0094 | -0.0003 | 0.0068 | -0.0094
6 | ASA | 40 | Tørr | 2026-03-09 | C-2-3_2 | 1.1751 | 1.2214 | 1.1772 | 0.0463 |  |  |  | 0.0021
6 | ASA | 40 | Tørr | 2026-03-09 | C-2-3_3 | 1.1719 | 1.2289 | 1.1783 | 0.057 |  |  |  | 0.0064
6 | ASA | 40 | Tørr | 2026-03-09 | C-2-3_4 | 1.164 | 1.2188 | 1.1708 | 0.0548 |  |  |  | 0.0068
6 | ASA | 40 | Tørr | 2026-03-09 | C-2-3_5 | 1.1803 | 1.2349 | 1.1729 | 0.0546 |  |  |  | -0.0074
6 | ASA | 40 | Våt | 2026-03-09 | C-2-4_1 | 1.1746 | 1.2481 |  | 0.0735 | 0.06582 | 0.0779 | 0.048
6 | ASA | 40 | Våt | 2026-03-09 | C-2-4_2 | 1.17 | 1.246 |  | 0.076
6 | ASA | 40 | Våt | 2026-03-09 | C-2-4_3 | 1.1787 | 1.2267 |  | 0.048
6 | ASA | 40 | Våt | 2026-03-09 | C-2-4_4 | 1.182 | 1.2357 |  | 0.0537
6 | ASA | 40 | Våt | 2026-03-09 | C-2-4_5 | 1.1633 | 1.2412 |  | 0.0779
9 | ASA | 40 | Tørr | 2026-03-30 | C-2-5_1 | 1.1671 | 1.2224 | 1.1727 | 0.0553 | 0.05596 | 0.0662 | 0.0497 | 0.0056 | 0.00472 | 0.0071 | 0.0016
9 | ASA | 40 | Tørr | 2026-03-30 | C-2-5_2 | 1.1705 | 1.2367 | 1.1776 | 0.0662 |  |  |  | 0.0071
9 | ASA | 40 | Tørr | 2026-03-30 | C-2-5_3 | 1.1758 | 1.2318 | 1.1788 | 0.056 |  |  |  | 0.003
9 | ASA | 40 | Tørr | 2026-03-30 | C-2-5_4 | 1.1745 | 1.2242 | 1.1761 | 0.0497 |  |  |  | 0.0016
9 | ASA | 40 | Tørr | 2026-03-30 | C-2-5_5 | 1.1662 | 1.2188 | 1.1725 | 0.0526 |  |  |  | 0.0063
9 | ASA | 40 | Våt | 2026-03-30 | C-2-6_1 | 1.1661 | 1.2276 |  | 0.0615 | 0.04634 | 0.0615 | 0.0335
9 | ASA | 40 | Våt | 2026-03-30 | C-2-6_2 | 1.1773 | 1.2153 |  | 0.038
9 | ASA | 40 | Våt | 2026-03-30 | C-2-6_3 | 1.1726 | 1.2369 |  | 0.0643
9 | ASA | 40 | Våt | 2026-03-30 | C-2-6_4 | 1.1739 | 1.2083 |  | 0.0344
9 | ASA | 40 | Våt | 2026-03-30 | C-2-6_5 | 1.1709 | 1.2044 |  | 0.0335
12 | ASA | 40 | Tørr | 2026-04-21 | C-2-7_1 | 1.1702 | 1.224 | 1.1734 | 0.0538 | 0.05228 | 0.071 | 0.0362 | 0.0032 | 0.00356 | 0.0045 | 0.0029
12 | ASA | 40 | Tørr | 2026-04-21 | C-2-7_2 | 1.1669 | 1.2031 | 1.1703 | 0.0362 |  |  |  | 0.0034
12 | ASA | 40 | Tørr | 2026-04-21 | C-2-7_3 | 1.1703 | 1.2215 | 1.1741 | 0.0512 |  |  |  | 0.0038
12 | ASA | 40 | Tørr | 2026-04-21 | C-2-7_4 | 1.1754 | 1.2246 | 1.1783 | 0.0492 |  |  |  | 0.0029
12 | ASA | 40 | Tørr | 2026-04-21 | C-2-7_5 | 1.1733 | 1.2443 | 1.1778 | 0.071 |  |  |  | 0.0045
12 | ASA | 40 | Våt | 2026-04-21 | C-2-8_1 | 1.1763 | 1.2301 |  | 0.0538 | 0.05826 | 0.0644 | 0.0467
12 | ASA | 40 | Våt | 2026-04-21 | C-2-8_2 | 1.1633 | 1.2257 |  | 0.0624
12 | ASA | 40 | Våt | 2026-04-21 | C-2-8_3 | 1.1866 | 1.2506 |  | 0.064
12 | ASA | 40 | Våt | 2026-04-21 | C-2-8_4 | 1.16 | 1.2067 |  | 0.0467
12 | ASA | 40 | Våt | 2026-04-21 | C-2-8_5 | 1.1752 | 1.2396 |  | 0.0644
60 °C
3 | ASA | 60 | Tørr | 2026-02-17 | C-3-1_1 | 1.1695 | 1.1871 | 1.1721 | 0.0176 | 0.02274 | 0.0416 | 0.0134 | 0.0026 | 0.0031 | 0.0039 | 0.002
3 | ASA | 60 | Tørr | 2026-02-17 | C-3-1_2 | 1.167 | 1.1914 | 1.1705 | 0.0244 |  |  |  | 0.0035
3 | ASA | 60 | Tørr | 2026-02-17 | C-3-1_3 | 1.1781 | 1.1948 | 1.182 | 0.0167 |  |  |  | 0.0039
3 | ASA | 60 | Tørr | 2026-02-17 | C-3-1_4 | 1.1665 | 1.1799 | 1.1685 | 0.0134 |  |  |  | 0.002
3 | ASA | 60 | Tørr | 2026-02-17 | C-3-1_5 | 1.1759 | 1.2175 | 1.1794 | 0.0416 |  |  |  | 0.0035
3 | ASA | 60 | Våt | 2026-02-17 | C-3-2_1 | 1.1666 | 1.187 |  | 0.0204 | 0.02236 | 0.0306 | 0.0178
3 | ASA | 60 | Våt | 2026-02-17 | C-3-2_2 | 1.1613 | 1.1811 |  | 0.0198
3 | ASA | 60 | Våt | 2026-02-17 | C-3-2_3 | 1.1754 | 1.206 |  | 0.0306
3 | ASA | 60 | Våt | 2026-02-17 | C-3-2_4 | 1.1561 | 1.1739 |  | 0.0178
3 | ASA | 60 | Våt | 2026-02-17 | C-3-2_5 | 1.1785 | 1.2017 |  | 0.0232
6 | ASA | 60 | Tørr | 2026-03-09 | C-3-3_1 | 1.1731 | 1.2268 | 1.177 | 0.0537 | 0.05778 | 0.072 | 0.0482 | 0.0039 | 0.00292 | 0.0173 | -0.0133
6 | ASA | 60 | Tørr | 2026-03-09 | C-3-3_2 | 1.1565 | 1.2207 | 1.1738 | 0.0642 |  |  |  | 0.0173
6 | ASA | 60 | Tørr | 2026-03-09 | C-3-3_3 | 1.174 | 1.246 | 1.1784 | 0.072 |  |  |  | 0.0044
6 | ASA | 60 | Tørr | 2026-03-09 | C-3-3_4 | 1.1824 | 1.2332 | 1.1691 | 0.0508 |  |  |  | -0.0133
6 | ASA | 60 | Tørr | 2026-03-09 | C-3-3_5 | 1.1699 | 1.2181 | 1.1722 | 0.0482 |  |  |  | 0.0023
6 | ASA | 60 | Våt | 2026-03-09 | C-3-4_1 | 1.1576 | 1.2176 |  | 0.06 | 0.06032 | 0.0677 | 0.0461
6 | ASA | 60 | Våt | 2026-03-09 | C-3-4_2 | 1.172 | 1.2396 |  | 0.0676
6 | ASA | 60 | Våt | 2026-03-09 | C-3-4_3 | 1.1844 | 1.2305 |  | 0.0461
6 | ASA | 60 | Våt | 2026-03-09 | C-3-4_4 | 1.1699 | 1.2301 |  | 0.0602
6 | ASA | 60 | Våt | 2026-03-09 | C-3-4_5 | 1.1762 | 1.2439 |  | 0.0677
9 | ASA | 60 | Tørr | 2026-03-30 | C-3-5_1 | 1.1735 | 1.2352 | 1.1678 | 0.0617 | 0.05114 | 0.0714 | 0.0337 | -0.0057 | 0.00108 | 0.0091 | -0.0057
9 | ASA | 60 | Tørr | 2026-03-30 | C-3-5_2 | 1.1708 | 1.2422 | 1.1748 | 0.0714 |  |  |  | 0.004
9 | ASA | 60 | Tørr | 2026-03-30 | C-3-5_3 | 1.1679 | 1.2016 | 1.177 | 0.0337 |  |  |  | 0.0091
9 | ASA | 60 | Tørr | 2026-03-30 | C-3-5_4 | 1.1701 | 1.2165 | 1.1695 | 0.0464 |  |  |  | -0.0006
9 | ASA | 60 | Tørr | 2026-03-30 | C-3-5_5 | 1.1736 | 1.2161 | 1.1722 | 0.0425 |  |  |  | -0.0014
9 | ASA | 60 | Våt | 2026-03-30 | C-3-6_1 | 1.178 | 1.2153 |  | 0.0373 | 0.04318 | 0.0598 | 0.0326
9 | ASA | 60 | Våt | 2026-03-30 | C-3-6_2 | 1.1697 | 1.205 |  | 0.0353
9 | ASA | 60 | Våt | 2026-03-30 | C-3-6_3 | 1.1745 | 1.2254 |  | 0.0509
9 | ASA | 60 | Våt | 2026-03-30 | C-3-6_4 | 1.1801 | 1.2127 |  | 0.0326
9 | ASA | 60 | Våt | 2026-03-30 | C-3-6_5 | 1.1733 | 1.2331 |  | 0.0598
12 | ASA | 60 | Tørr | 2026-04-21 | C-3-7_1 | 1.173 | 1.233 | 1.1657 | 0.06 | 0.0604 | 0.0707 | 0.0479 | -0.0073 | 0.0033 | 0.0145 | -0.0073
12 | ASA | 60 | Tørr | 2026-04-21 | C-3-7_2 | 1.1625 | 1.2281 | 1.177 | 0.0656 |  |  |  | 0.0145
12 | ASA | 60 | Tørr | 2026-04-21 | C-3-7_3 | 1.1732 | 1.231 | 1.1728 | 0.0578 |  |  |  | -0.0004
12 | ASA | 60 | Tørr | 2026-04-21 | C-3-7_4 | 1.1681 | 1.2388 | 1.1694 | 0.0707 |  |  |  | 0.0013
12 | ASA | 60 | Tørr | 2026-04-21 | C-3-7_5 | 1.1666 | 1.2145 | 1.175 | 0.0479 |  |  |  | 0.0084
12 | ASA | 60 | Våt | 2026-04-21 | C-3-8_1 | 1.1716 | 1.2503 |  | 0.0787 | 0.06608 | 0.0787 | 0.0529
12 | ASA | 60 | Våt | 2026-04-21 | C-3-8_2 | 1.1754 | 1.248 |  | 0.0726
12 | ASA | 60 | Våt | 2026-04-21 | C-3-8_3 | 1.1728 | 1.2264 |  | 0.0536
12 | ASA | 60 | Våt | 2026-04-21 | C-3-8_4 | 1.1803 | 1.2529 |  | 0.0726
12 | ASA | 60 | Våt | 2026-04-21 | C-3-8_5 | 1.176 | 1.2289 |  | 0.0529

## ASA - Mellomregning
Tabeller for vektendring og permanent vektendring for ASA
Dette vedlegget viser mellomregninger og beregnede verdier brukt som grunnlag for diagrammer og resultatpresentasjon i rapporten. Verdiene er beregnet fra rådata presentert i fanen «ASA – Resultatberegninger».
DEL 1 - Vektendring
Tabell 1. Gjennomsnittlig vektendring brukt i resultatpresentasjon og punktdiagram.
| 20°C |  | 40°C |  | 60°C
Uke | Tørr | Våt | Tørr | Våt | Tørr | Våt
3 | 0.01612 | 0.0218 | 0.0463 | 0.0186 | 0.02274 | 0.02236
6 | 0.0216 | 0.0363 | 0.0538 | 0.06582 | 0.05778 | 0.06032
9 | 0.0272 | 0.0354 | 0.056 | 0.0463 | 0.0511 | 0.04318
12 | 0.0271 | 0.0341 | 0.0523 | 0.05826 | 0.0604 | 0.06608
Tabellen viser gjennomsnittlige verdier beregnet fra rådata presentert i fanen «ASA – Resultatberegninger».
Tabell 2. Maksimums- og minimumsverdier brukt til feilfelt for vektendring.
| 20°C |  |  |  | 40°C |  |  |  | 60°C
| Tørr |  | Våt |  | Tørr |  | Våt |  | Tørr |  | Våt
Uke | Maks | Min | Maks | Min | Maks | Min | Maks | Min | Maks | Min | Maks | Min
3 | 0.0173 | 0.0168 | 0.0307 | 0.0152 | 0.0569 | 0.0352 | 0.0283 | 0.0151 | 0.0416 | 0.0134 | 0.0306 | 0.0178
6 | 0.0347 | 0.0174 | 0.0507 | 0.0197 | 0.057 | 0.0463 | 0.0779 | 0.048 | 0.072 | 0.0482 | 0.0677 | 0.0461
9 | 0.0391 | 0.0207 | 0.0653 | 0.0162 | 0.0662 | 0.0497 | 0.0615 | 0.0335 | 0.0714 | 0.0337 | 0.0598 | 0.0326
12 | 0.0409 | 0.0204 | 0.0478 | 0.0223 | 0.071 | 0.0362 | 0.0644 | 0.0467 | 0.0707 | 0.0479 | 0.0787 | 0.0529
Tabellen viser maksimums- og minimumsverdier for vektendring ved ulike temperaturer og tilstander. Verdiene er hentet fra fanen «ASA – Resultatberegninger» og brukt som grunnlag for beregning av feilfelt i punktdiagrammet.
Tabell 3. Beregnede feilverdier brukt til feilfelt for vektendring.
| 20°C |  |  |  | 40°C |  |  |  | 60°C
| Tørr |  | Våt |  | Tørr |  | Våt |  | Tørr |  | Våt
Uke | Maks - gj.snitt | Gj.snitt - min | Maks - gj.snitt | Gj.snitt - min | Maks - gj.snitt | Gj.snitt - min | Maks - gj.snitt | Gj.snitt - min | Maks - gj.snitt | Gj.snitt - min | Maks - gj.snitt | Gj.snitt - min
3 | 0.00118 | 0.00068 | 0.0089 | 0.0066 | 0.0106 | 0.0111 | 0.0097 | 0.0035 | 0.01886 | 0.00934 | 0.00824 | 0.00456
6 | 0.0131 | 0.0042 | 0.0144 | 0.0166 | 0.0032 | 0.0075 | 0.01208 | 0.01782 | 0.01422 | 0.00958 | 0.00738 | 0.01422
9 | 0.0119 | 0.0065 | 0.0299 | 0.0192 | 0.0102 | 0.0063 | 0.0152 | 0.0128 | 0.0203 | 0.0174 | 0.01662 | 0.01058
12 | 0.0138 | 0.0067 | 0.0137 | 0.0118 | 0.0187 | 0.0161 | 0.00614 | 0.01156 | 0.0103 | 0.0125 | 0.01262 | 0.01318
Tabellen viser beregnede feilverdier brukt til feilfelt i punktdiagrammet. Verdiene er beregnet fra maksimums-, minimums- og gjennomsnittsverdier hentet fra fanen «ASA – Resultatberegninger».
DEL 2 - Permanent vektendring
Tabell 4. Gjennomsnittlig permanent vektendring brukt i resultatpresentasjon og stolpediagram.
| 20°C | 40°C | 60°C
Uke | Tørr | Tørr | Tørr
3 | 0.00112 | 0.0043 | 0.0031
6 | 0.00262 | -0.0003 | 0.0029
9 | 0 | 0.0047 | 0.0011
12 | 0.0015 | 0.0036 | 0.0033
Tabellen viser gjennomsnittlige verdier beregnet fra rådata presentert i fanen «ASA – Resultatberegninger».
Tabell 5. Maksimums- og minimumsverdier brukt til feilfelt for permanent vektendring etter 48 timers tørking
| 20°C |  | 40°C |  | 60°C
Uke | Maks | Min | Maks | Min | Maks | Min
3 | 0.0024 | 0.0002 | 0.0108 | 0.0015 | 0.0039 | 0.002
6 | 0.0078 | -0.0009 | 0.0068 | -0.0094 | 0.0173 | -0.0133
9 | 0.0073 | -0.0057 | 0.0071 | 0.0016 | 0.0091 | -0.0057
12 | 0.0021 | 0.0011 | 0.0045 | 0.0029 | 0.0145 | -0.0073
Tabellen viser maksimums- og minimumsverdier for vektendring ved ulike temperaturer og tilstander. Verdiene er hentet fra fanen «ASA – Resultatberegninger» og brukt som grunnlag for beregning av feilfelt i punktdiagrammet.
Tabell 6. Beregnede feilverdier brukt til feilfelt for permanent vektendring.
| 20°C |  | 40°C |  | 60°C
| Tørr |  | Tørr |  | Tørr
Uke | Maks - gj.snitt | Gj.snitt - min | Maks - gj.snitt | Gj.snitt - min | Maks - gj.snitt | Gj.snitt - min
3 | 0.00128 | 0.00092 | 0.0065 | 0.0028 | 0.0008 | 0.0011
6 | 0.00518 | 0.00352 | 0.0071 | 0.0091 | 0.0144 | 0.0162
9 | 0.0073 | 0.0057 | 0.0024 | 0.0031 | 0.008 | 0.0068
12 | 0.0006 | 0.0004 | 0.0009 | 0.0007 | 0.0112 | 0.0106
Tabellen viser beregnede feilverdier brukt til feilfelt i stolpediagrammet. Verdiene er beregnet fra maksimums-, minimums- og gjennomsnittsverdier hentet fra fanen «ASA – Resultatberegninger».

## ASA - Diagrammer
Resultater for ASA – vektendring og permanent endring
Dette vedlegget viser beregnede gjennomsnittsverdier og feilverdier brukt i resultatpresentasjonen for ASA-prøvene.
Verdiene er beregnet fra rådata presentert i fanen «ASA – Resultatberegninger».
Resultater for ASA – vektendring
Tabell 1. Gjennomsnittlig vektendring brukt i resultatpresentasjon og punktdiagram.
Verdier fra tabell 1. Gjennomsnittlig vektendring over tid
Uke | 20°C Tørr | 20°C Våt | 40°C Tørr | 40°C Våt | 60°C Tørr | 60°C Våt
3 | 0.01612 | 0.0218 | 0.0463 | 0.0186 | 0.02274 | 0.02236
6 | 0.0216 | 0.0363 | 0.0538 | 0.06582 | 0.05778 | 0.06032
9 | 0.0272 | 0.0354 | 0.056 | 0.0463 | 0.0511 | 0.04318
12 | 0.0271 | 0.0341 | 0.0523 | 0.05826 | 0.0604 | 0.06608
Verdier fra tabell 3. Beregnede feilverdier brukt til feilfelt for vektendring.
| 20°C |  |  |  | 40°C |  |  |  | 60°C
| Tørr |  | Våt |  | Tørr |  | Våt |  | Tørr |  | Våt
Uke | Maks - gj.snitt | Gj.snitt - min | Maks - gj.snitt | Gj.snitt - min | Maks - gj.snitt | Gj.snitt - min | Maks - gj.snitt | Gj.snitt - min | Maks - gj.snitt | Gj.snitt - min | Maks - gj.snitt | Gj.snitt - min
3 | 0.00118 | 0.0007 | 0.0089 | 0.0066 | 0.0106 | 0.0111 | 0.0097 | 0.0035 | 0.01886 | 0.00934 | 0.00824 | 0.00456
6 | 0.0131 | 0.0042 | 0.0144 | 0.0166 | 0.0032 | 0.0075 | 0.01208 | 0.01782 | 0.01422 | 0.00958 | 0.00738 | 0.01422
9 | 0.0119 | 0.0065 | 0.0299 | 0.0192 | 0.0102 | 0.0063 | 0.0152 | 0.0128 | 0.0203 | 0.0174 | 0.01662 | 0.01058
12 | 0.0138 | 0.0067 | 0.0137 | 0.0118 | 0.0187 | 0.0161 | 0.00614 | 0.01156 | 0.0103 | 0.0125 | 0.01262 | 0.01318
Resultater for ASA – permanent endring
Verdier fra tabell 4. Gjennomsnittlig permanent vektendring
Uke | 20°C Tørr | 40°C Tørr | 60°C Tørr
3 | 0.00112 | 0.0043 | 0.0031
6 | 0.00262 | -0.0003 | 0.0029
9 | 0 | 0.0047 | 0.0011
12 | 0.0015 | 0.0036 | 0.0033
Verdier fra tabell 6. Beregnede feilverdier brukt til feilfelt - permanent vektendring
Uke | 20°C |  | 40°C |  | 60°C
| Maks - gj.snitt | Gj.snitt - min | Maks - gj.snitt | Gj.snitt - min | Maks - gj.snitt | Gj.snitt - min
3 | 0.00128 | 0.00092 | 0.0065 | 0.0028 | 0.0008 | 0.0011
6 | 0.00518 | 0.00352 | 0.0071 | 0.0091 | 0.0144 | 0.0162
9 | 0.0073 | 0.0057 | 0.0024 | 0.0031 | 0.008 | 0.0068
12 | 0.0006 | 0.0004 | 0.0009 | 0.0007 | 0.0112 | 0.0106
Dette diagrammet viser:
1. Hvor mye vann materialet tar opp
2. Hvordan temperatur påvirker vannopptaket
3. Forskjellen mellom tørre og våte prøver
4. Utviklingen over tid
Feilfeltene viser:
- variasjon mellom prøvene
- hvor spredt målingene er
Små feilfelt:
→ prøvene oppfører seg likt
Store feilfelt:
→ større variasjon mellom prøvene
Dette diagrammet viser:
1. Hva som blir igjen etter tørking
2. Hvor mye vann/salt som ikke forsvinner ut igjen
3. Strukturelle endringer som for eksempel avskalling av materialer kan gi minusverdier.
Feilfeltene viser:
- variasjon mellom prøvene
- hvor spredt målingene er
Små feilfelt:
→ prøvene oppfører seg likt
Store feilfelt:
→ større variasjon mellom prøvene

## ASA - Prosent
ASA – prosentberegninger
Andel av vektopptaket som ble værende i materialet etter tørking
Uke | Temperatur | Gj.snittlig vektendring (g) | Gj.snittlig permanent endring (g) | Permanent andel av opptak (%)
3 | 20°C | 0.01612 | 0.0011 | 6.824%
6 | 20°C | 0.02164 | 0.0026 | 12.01%
9 | 20°C | 0.0272 | 0 | 0%
12 | 20°C | 0.0271 | 0.0015 | 5.535%
3 | 40°C | 0.0463 | 0.0043 | 9.287%
6 | 40°C | 0.0538 | -0.0003 | -0.5576%
9 | 40°C | 0.056 | 0.0047 | 8.393%
12 | 40°C | 0.0523 | 0.0036 | 6.883%
3 | 60°C | 0.0227 | 0.0031 | 13.66%
6 | 60°C | 0.0578 | 0.0029 | 5.017%
9 | 60°C | 0.0511 | 0.0011 | 2.153%
12 | 60°C | 0.0604 | 0.0033 | 5.464%
Uke | 20°C | 40°C | 60°C
3 | 6.824% | 9.287% | 13.66%
6 | 12.01% | -0.5576% | 5.017%
9 | 0% | 8.393% | 2.153%
12 | 5.535% | 6.883% | 5.464%
En svak negativ permanent endring ble registrert ved 40 °C etter 6 uker. Verdien ligger svært nær null og vurderes å være innenfor måleusikkerheten.
Permanent andel av opptak (%) er beregnet som forholdet mellom gjennomsnittlig permanent vektendring og gjennomsnittlig vektendring.
Verdiene er formatert som prosent i Excel.
Permanent andel av opptak (%) er beregnet som forholdet mellom gjennomsnittlig permanent vektendring og gjennomsnittlig vektendring.
𝑃𝑒𝑟𝑚𝑎𝑛𝑒𝑛𝑡 𝑎𝑛𝑑𝑒𝑙= (𝑃𝑒𝑟𝑚𝑎𝑛𝑒𝑛𝑡 𝑒𝑛𝑑𝑟𝑖𝑛𝑔)/𝑉𝑒𝑘𝑡𝑒𝑛𝑑𝑟𝑖𝑛𝑔
Verdiene er formatert som prosent i Excel.

## Prosent - samlet
Oversikt over andel av vektopptaket som ble værende i materialet etter tørking for alle materialene.
PLA
Uke | 20°C | 40°C | 60°C
3 | 16.33% | 22.39% | 22.04%
6 | 15.31% | 13.86% | -157.8%
9 | 11.67% | 8.399% | #N/A
12 | 15.83% | 15.65% | ikke representavit
PETG
Uke | 20°C | 40°C | 60°C
3 | 30.71% | 24.57% | 37.37%
6 | 29.6% | 28.34% | 22.84%
9 | 38.64% | 15.87% | 37.08%
12 | 15.95% | 23.26% | 25.1%
ASA
Uke | 20°C | 40°C | 60°C
3 | 6.824% | 9.287% | 13.66%
6 | 12.01% | -0.5576% | 5.017%
9 | 0% | 8.393% | 2.153%
12 | 5.535% | 6.883% | 5.464%
Prosentberegningene viser hvor stor andel av det totale væskeopptaket som ble værende i materialet etter tørking. Dette gir et mål på materialets evne til å holde på væske eller salt permanent etter eksponering.